## Паспорт
| Формокомплект бутылки |  | XXI-В-28-2б-500-1 (Штофф Колоски 0.5 л.)
(владелец ООО "Ведатранзит" дог. №3 от 23.01.2019)
Дата поставки 03.10.2019 (c остаточным ресурсом 100 %)
№ п/п | Наименование деталей | Маркировка | Кол-во по ТТН, шт | Фактическое количество деталей по акту приемки, шт. | Кол-во непригодных, шт. | Фактически пригодных деталей, шт. | Остаточный ресурс детали, %
1 | Чистовая форма | XXI-В-28-2б-500-1 | 20 | 19 |  | 19
2 | Чистовой поддон | XXI-В-28-2б-500-1 | 20 | 19 |  | 19
3 | Черновая форма | XXI-В-28-2б-500-1 | 24 | 24 |  | 24
4 | Черновой поддон | XXI-В-28-2б-500-1 | 24 | 24 |  | 24
5 | Горловое кольцо | XXI-В-28-2б-500-1 | 60 | 60 |  | 60
6 | Направляющее кольцо | XXI-В-28-2б-500-1 | 60 | 60 |  | 60
7 | Плунжер | XXI-В-28-2б-500-1 | 40 | 40 |  | 40
8 | Втулка плунжера | XXI-В-28-2б-500-1 | 18 | 18 |  | 18
9 | Хватки | 0 | 0 | нет |  | #VALUE!
10 | Воронка | XXI-В-28-2б-500-1 | 16 | 16 |  | 16
11 | Плита охлаждения | XXI-В-28-2б-500-1 | 8 | 8 |  | 8
12 | Дутьевая головка | XXI-В-28-2б-500-1 | 18 | 18 |  | 18
Процесс эксплуатации формокомплекта
Начальный ресурс формо-комплекта, шт. | Дата установки формо-комплекта | Дата снятия формо-комплекта | Дата текущего контроля | Количество выпущеной продукции, шт. | Количество капель, прошедших через формы, шт. | Выработка формо-комплекта в ,% | Остаточный ресурс формо-комплекта, шт. | Остаточный ресурс формо-комплекта, %.
13300000 | 2019-11-14 | 2019-11-17 | 2019-11-20 | 401310 | 436666 | 3.283% | 12863334 | 96.72%
[6 empty] | 0% | 12863334 | 96.72%
Итого: |  |  |  | 401310 | 436666 | 3.283% | 12863334 | 96.72%
Остаточный ресурс формокомплекта
шт |  | % | сутки
12863334 |  | 96.72% | 120.896 | Начальник УРФ А.Д. Гавриленко

## Данные
Изделие |  |  |  |  | Если данные на другом листе отображаются формулой
XXI-В-28-2б-500-1 (Штофф Колоски 0.5 л.) |  |  |  |  | Текстовый формат ячейки?
Поменяйте формат ячейки на Общий через Ctrl+1, потом F2, Enter.
Изготовитель формокомплекта
PCI
Номер контракта
Дата контракта |  |  | Дата приемки | Состав комиссии
|  |  | 2019-11-06 | начальник производства |  | Я.В. Карчмит
|  |  |  | начальник производственного участка |  | Д.Е. Серков
Детали формокомплекта | Количество, шт. | Маркировка деталей |  | начальник участка ремонта форм |  | А.Д. Гавриленко
Чистовая форма | 19 | XXI-В-28-2б-500-1
Чистовой поддон | 19 | XXI-В-28-2б-500-1
Черновая форма | 24 | XXI-В-28-2б-500-1
Черновой поддон | 24 | XXI-В-28-2б-500-1
Горловое кольцо | 60 | XXI-В-28-2б-500-1
Направляющее кольцо | 60 | XXI-В-28-2б-500-1
Плунжер | 40 | XXI-В-28-2б-500-1
Втулка плунжера | 18 | XXI-В-28-2б-500-1
Хватки | нет
Воронка | 16 | XXI-В-28-2б-500-1
Плита охлаждения | 8 | XXI-В-28-2б-500-1
Дутьевая головка | 18 | XXI-В-28-2б-500-1
Трубка дутьевой головки | 18
Охладитель плунжера
Принадлежность деталей формокомплекта
(к серийному формокомплекту Бутылка XXI-В-28-2б-500-1 Штофф Колоски)

## Акт приемки
Утверждаю
Зам. дирекотора по ПиТ
ООО "Стеклозавод "Ведатранзит"
И.М. Александрович
[5 empty] | « » |  | 20 г.
Акт
приемки формокомплекта для производства бутылки:
XXI-В-28-2б-500-1 (Штофф Колоски 0.5 л.)
Участок ремота форм | [5 empty] | 2019-11-06
Комиссия созданная приказом №72 от 20.09.2019 г. в составе:
- | председатель: |  | начальник производства |  |  |  | Я.В. Карчмит
- | члены: |  | начальник производственного участка |  |  |  | Д.Е. Серков
|  |  | начальник участка ремонта форм |  |  |  | А.Д. Гавриленко
составила настоящий акт в том, что указанный формокомплект прибывший | [6 empty] | 2019-11-06
имеет в наличии следующие детали:
№ п.п. | Наименование детали |  |  | Маркировка | Кол-во, шт. | Примечания
1 | Чистовая форма |  |  | XXI-В-28-2б-500-1 | 19 | По ТТН №1129700 от 05.11.2019 г. 20 шт.
(к серийному формокомплекту Бутылка XXI-В-28-2б-500-1 Штофф Колоски)
2 | Поддон |  |  | XXI-В-28-2б-500-1 | 19 | По ТТН №1129700 от 05.11.2019 г. 20 шт.
(к серийному формокомплекту Бутылка XXI-В-28-2б-500-1 Штофф Колоски)
3 | Черновая форма |  |  | XXI-В-28-2б-500-1 | 24
(к серийному формокомплекту Бутылка XXI-В-28-2б-500-1 Штофф Колоски)
4 | Пресс головка |  |  | XXI-В-28-2б-500-1 | 24
(к серийному формокомплекту Бутылка XXI-В-28-2б-500-1 Штофф Колоски)
5 | Горловое кольцо |  |  | XXI-В-28-2б-500-1 | 60
(к серийному формокомплекту Бутылка XXI-В-28-2б-500-1 Штофф Колоски)
6 | Направляющее кольцо |  |  | XXI-В-28-2б-500-1 | 60
(к серийному формокомплекту Бутылка XXI-В-28-2б-500-1 Штофф Колоски)
7 | Плунжер |  |  | XXI-В-28-2б-500-1 | 40
(к серийному формокомплекту Бутылка XXI-В-28-2б-500-1 Штофф Колоски)
8 | Втулка плунжера |  |  | XXI-В-28-2б-500-1 | 18
(к серийному формокомплекту Бутылка XXI-В-28-2б-500-1 Штофф Колоски)
9 | Воронка |  |  | XXI-В-28-2б-500-1 | 16
(к серийному формокомплекту Бутылка XXI-В-28-2б-500-1 Штофф Колоски)
10 | Дутьевая головка |  |  | XXI-В-28-2б-500-1 | 18
(к серийному формокомплекту Бутылка XXI-В-28-2б-500-1 Штофф Колоски)
11 | Трубка дутьевой головки |  |  | 0 | 18
(к серийному формокомплекту Бутылка XXI-В-28-2б-500-1 Штофф Колоски)
12 | Плита охлаждения |  |  | XXI-В-28-2б-500-1 | 8
(к серийному формокомплекту Бутылка XXI-В-28-2б-500-1 Штофф Колоски)
Заключение: при осмотре деталей формокомплекта выявилось:
| 1. | Формокомплект соответствует требованиям КД и готов к эксплуатации.
Я.В. Карчмит
Д.Е. Серков
А.Д. Гавриленко

## Чист. форма
|  |  | ЛИСТ ОСМОТРА |  |  | Количество | 19
Чистовая форма
Изготовитель: |  | PCI
Название: |  | XXI-В-28-2б-500-1 (Штофф Колоски 0.5 л.)
Замеры: |  | 0 |  |  |  | Дата: | 0
Код | Размер | + Tol. | - Tol. | Замер | Инструмент для измерения
A | 248.8 | 0.08 | -0.07 | мм | Штангенциркуль
B | 152.4 | 0.1 | -0.1 | мм | Штангенциркуль
C | 17.8 | 0.05 | -0.05 | мм | Штангенциркуль
D | 5 | 0.1 | 0 | +/- | Штангенциркуль
E | 10 | 0.1 | 0 | +/- | Штангенциркуль
H | 157 | 0.1 | -0.1 | мм | Штангенциркуль
I | 218 | 0.05 | -0.05 | мм | Штангенциркуль
K | 138 | 0.05 | -0.05 | мм | Штангенциркуль
M | 75,85 / 55,85 | 0.05 | 0 | +/- | Сопряжение с поддоном, визуально
N | 25.7 | 0.02 | -0.02 | мм | Штангенциркуль
Корпус низ (Р) | 71,85 / 51,85 |  |  | мм | Штангенциркуль, нутромер
Корпус верх (Р) | 75,85 / 55,85 |  |  | мм | Штангенциркуль, нутромер
R (тепловой зазар) | 0.25 | 0.02 | -0.02 | мм | Щуп, лекальная линейка
S (вакуумный зазор) | 0,2 / 0,1 | 0.02 | -0.02 | мм | Щуп, лекальная линейка
Наличие вакуумных отверстий |  |  |  | +/- | Визуально
Наличие гравировки |  |  |  | +/- | Визуально

## Чист. поддон
0 |  |  | ЛИСТ ОСМОТРА |  |  | Количество | 19
Чистовой поддон
Изготовитель: |  | PCI
Название: |  | XXI-В-28-2б-500-1 (Штофф Колоски 0.5 л.)
Замеры: |  | 0 |  |  |  | Дата: | 0
Код | Размер | + Tol. | - Tol. | Замер | Инструмент для измерения
A | 75,75 / 55,75 | 0.05 | 0 | +/- | Сопряжение с формой, визуально
F | 25.5 | 0.1 | 0 | мм | Штангенциркуль
G | 20 | 0.1 | -0.1 | мм | Штангенциркуль
I | 50.5 | 0.1 | -0.1 | мм | Штангенциркуль
Полная высота 52,5 мм |  |  |  |  | Штангенрейсмус
Наличие гравировки |  |  |  | +/- | Визуально

## Черн. форма
|  |  | ЛИСТ ОСМОТРА |  |  | Количество | 24
Черновая форма
Изготовитель: |  | PCI
Название: |  | XXI-В-28-2б-500-1 (Штофф Колоски 0.5 л.)
Замеры: |  | 0 |  |  |  | Дата: | 0
Код | Размер | + Tol. | - Tol. | Замер | Инструмент для измерения
A | 232.15 | 0.05 | -0.05 | мм | Штангенциркуль
D | 5 | 0.1 | 0 | +/- | Штангенциркуль
E | 10 | 0.1 | 0 | +/- | Штангенциркуль
G | 157 | 0.1 | -0.1 | мм | Штангенциркуль
I | 205 | 0.05 | -0.05 | мм | Штангенциркуль
K | 136.2 | 0.05 | -0.05 | мм | Штангенциркуль
L | 75.4 | 0.03 | 0 | +/- | Штангенциркуль
M | 25.3 | 0.05 | 0 | мм | Штангенциркуль
N | 58 / 37 | 0.05 | 0 | мм | Штангенциркуль
O | 77.88 | 0.02 | -0.02 | +/- | Сопряжение с поддоном, визуально
P | 0.25 | 0.02 | -0.02 | мм | Щуп, лекальная линейка

## Черн. поддон
|  |  | ЛИСТ ОСМОТРА |  |  | Количество | 24
Черновой поддон
Изготовитель: |  | PCI
Название: |  | XXI-В-28-2б-500-1 (Штофф Колоски 0.5 л.)
Замеры: |  | 0 |  |  |  | Дата: | 0
Код | Размер | + Tol. | - Tol. | Замер | Инструмент для измерения
ØB | 57,93 / 36,93 | 0.05 | 0 | +/- | Сопряжение с формой, визуально
C | 3 | 0.05 | -0.05 | мм | Штангенциркуль
D | 57 | 0.1 | -0.1 | мм | Штангенциркуль
ØE | 50 | 0 | -0.1 | мм | Штангенциркуль
ØF | 62 | 0 | -0.1 | мм | Штангенциркуль
G | 12.7 | 0 | -0.07 | +/- | Штангенциркуль

## Горл. кольцо
|  |  | ЛИСТ ОСМОТРА |  |  | Количество | 60
Горловое кольцо
Изготовитель: |  | PCI
Название: |  | XXI-В-28-2б-500-1 (Штофф Колоски 0.5 л.)
Замеры: |  | 0 |  |  |  | Дата: | 0
Код | Размер | + Tol. | - Tol. | Замер | Инструмент для измерения
A | 75.4 | 0.01 | -0.01 | +/- | Штангенциркуль
B | 25.5 | 0.05 | 0 | мм | Штангенциркуль
C | 24.95 | 0.05 | 0 | мм | Штангенциркуль
D | 38.1 | 0.03 | 0 | +/- | Штангенциркуль
E | 45.3 | 0.03 | 0 | +/- | Штангенциркуль
F | 3.12 | 0.04 | 0.01 | мм | Штангенциркуль
H | 50.8 | 0.1 | 0 | мм | Штангенциркуль
J | 23.6 | 0.05 | -0.05 | мм | Штангенциркуль
K | 9.52 | 0.03 | 0 | +/- | Штангенциркуль
P | 27.25 | 0.05 | -0.05 | мм | Штангенциркуль
S | 27.95 | 0.03 | 0 | мм | Штангенциркуль
Сопряжение с черновой формой |  |  |  | +/- | Сопряжение с формой, визуально

## Финиш. кольцо
|  |  | ЛИСТ ОСМОТРА |  |  | Количество | 60
Направляющее кольцо
Изготовитель: |  | PCI
Название: |  | XXI-В-28-2б-500-1 (Штофф Колоски 0.5 л.)
Замеры: |  | 0 |  |  |  | Дата: | 0
Код | Размер | + Tol. | - Tol. | Замер | Инструмент для измерения
B | 24.8 | 0 | -0.03 | +/- | Сопряжение с горл. кольцом, визуально
C | 20.7 | 0.02 | 0 | мм | Штангенциркуль
D | 28.6 | 0 | -0.03 | +/- | Штангенциркуль
E | 62 | 0.1 | -0.1 | мм | Штангенциркуль
H | 12.8 | 0 | -0.03 | мм | Штангенциркуль
I | 9.5 | 0 | -0.02 | мм | Штангенциркуль
Сопряжение с горловым кольцом |  |  |  | +/- | Визуально

## Плунжер
|  |  | ЛИСТ ОСМОТРА |  |  | Количество | 40
Плунжер
Изготовитель: |  | PCI
Название: |  | XXI-В-28-2б-500-1 (Штофф Колоски 0.5 л.)
Замеры: |  | 0 |  |  |  | Дата: | 0
Код | Размер | + Tol. | - Tol. | Замер | Инструмент для измерения
A | 70.32 | 0.05 | -0.05 | мм | Штангенциркуль
B | 20.6 | 0.02 | 0 | мм | Штангенциркуль
C | 45.2 | 0 | -0.1 | мм | Штангенциркуль
D | 37 | 0 | -0.1 | мм | Штангенциркуль
E | 28.5 | 0 | -0.1 | мм | Штангенциркуль
F | 9.5 | 0.02 | -0.05 | мм | Штангенциркуль
G | 23.8 | 0 | -0.05 | мм | Штангенциркуль
H | 30.67 | 0.05 | 0 | +/- | Сопряжение: втулка+финишное
I | 28.5 | 0 | -0.03 | мм | Штангенциркуль

## Втулка
|  |  | ЛИСТ ОСМОТРА |  |  | Количество | 18
Втулка плунжера
Изготовитель: |  | PCI
Название: |  | XXI-В-28-2б-500-1 (Штофф Колоски 0.5 л.)
Замеры: |  | 0 |  |  |  | Дата: | 0
Код | Размер | + Tol. | - Tol. | Замер | Инструмент для измерения
A | 58.6 | 0 | -0.2 | мм | Штангенциркуль
B | 45.2 | 0.03 | -0.03 | мм | Штангенциркуль
C | 28.6 | 0 | -0.03 | +/- | Штангенциркуль
D | 45.3 | 0.05 | -0.05 | +/- | Штангенциркуль
E | 70 | 0.1 | -0.1 | мм | Штангенциркуль
F | 9.1 | 0.05 | -0.05 | мм | Штангенциркуль
H | 46 | 0.05 | -0.05 | мм | Штангенциркуль
I | 57.9 | 0.05 | -0.05 | мм | Штангенциркуль
Сопряжение: плунжер+г/к+ф/к |  |  |  | +/- | Визуально

## Дут. головка
|  |  | ЛИСТ ОСМОТРА |  |  | Количество | 18
Дутьевая головка
Изготовитель: |  | PCI
Название: |  | XXI-В-28-2б-500-1 (Штофф Колоски 0.5 л.)
Замеры: |  | 0 |  |  |  | Дата: | 0
Код | Размер | + Tol. | - Tol. | Замер | Инструмент для измерения
A | 42 | 0.1 | -0.1 | мм | Штангенциркуль
B | 22 | 0.1 | 0 | мм | Штангенциркуль
C | 60 | 0.1 | -0.1 | мм | Штангенциркуль
D | 65 | 0.1 | -0.1 | мм | Штангенциркуль
E | 12.7 | 0 | -0.07 | +/- | Штангенциркуль
F | 50.6 | 0.05 | -0.05 | +/- | Штангенциркуль
G | 62 | 0.1 | -0.1 | мм | Штангенциркуль

## Воронка
|  |  | ЛИСТ ОСМОТРА |  |  | Количество | 16
Воронка
Изготовитель: |  | PCI
Название: |  | XXI-В-28-2б-500-1 (Штофф Колоски 0.5 л.)
Замеры: |  | 0 |  |  |  | Дата: | 0
Код | Размер | + Tol. | - Tol. | Замер | Инструмент для измерения
A | 43 / 32 | 0.1 | -0.1 | мм | Штангенциркуль
B | 77.8 | 0 | -0.05 | +/- | Сопряжение с черновой формой
C | 89 | 0.1 | -0.1 | мм | Штангенциркуль
F | 12 | 0.1 | -0.1 | мм | Штангенциркуль
G | 52 | 0.1 | -0.1 | мм | Штангенциркуль