## Лист1
Формокомплект банки 0,45 л тип III-2-82-450-1 (владелец ООО "ВЕДАТРАНЗИТ" Договор аренды имущества №3 от 23.01.2019 г.)
Дата поставки 15.08.18 (c остаточным ресурсом 90 %)
№Поз | Наименование деталей | Маркировка | Кол-во по ТТН, шт | Фактическое количество деталей по акту приемки, шт. | Кол-во непригодных, шт | Фактически пригодных деталей, шт | Остаточный ресурс детали, % | Кол-во, шт | Марки-ровка | Кол-во брака, шт | Остаток, шт
1 | Чистовые формы | 237 | 30 | 30 |  | 30
2 | Чистовые поддоны | 237 | 30 | 30 |  | 30
3 | Черновая форма | 237 | 40 | 40 | 2 | 38
4 | Черновые поддоны | 237 | 40 | 40 |  | 40
5 | Горловое кольцо | T.O/82 FD 130 | 120 | 120 | 27 | 93
6 | Дутьевая головка | 237 | 24 | 24 |  | 24
7 | Охладитель плунжера |  |  |  |  | 0
8 | Плита охлаждения | 237 | - | -
9 | Плунжер | 237 | 50 | 50 | 12 | 38
10 | Пресс-кольцо | 237 | 200 | 200 | 70 | 130
11 | Хватки | 237 | 50 | 50 |  | 50
Процесс эксплуатации формокомплекта
Начальный ресурс формо-комплекта, шт. | Дата установки формо-комплекта | Дата снятия формо-комплекта | Дата текущего контроля | Количество выпущеной продукции, шт. | Количество капель, прошедших через формы, шт. | Выработка формо-комплекта в ,% | Остаточный ресурс формо-комплекта, шт. | Остаточный ресурс формо-комплекта, %.
21000000 |  |  |  |  | 2100000 | 10% | 18900000 | 90%
| 2019-02-12 | 2019-02-21 | 2019-02-22 | 1534720 | 1865645 | 8.884% | 17034355 | 81.12%
| 2019-03-13 | 2019-03-22 | 2019-03-29 | 1754368 | 1947507 | 9.274% | 15086848 | 71.84%
| 2019-05-15 | 2019-05-26 | 2019-05-29 | 2524928 | 2687575 | 12.8% | 12399273 | 59.04%
| 2019-06-10 | 2019-06-28 | 2019-06-30 | 3481472 | 3897964 | 18.56% | 8501309 | 40.48%
| 2019-07-01 | 2019-07-14 |  | 2646482 | 2831679 | 13.48% | 5669630 | 27%
Итого: |  |  |  | 11941970 | 15330370 | 73% | 5669630 | 27%
Остаточный ресурс формокомплекта
шт |  | % | сутки
5669630 |  | 27% | 33.7478 |  |  | Начальник УРФ Е.А. Козинов