## Лист1
Формокомплект банки 0,45 л тип III-2-82-450-1 (владелец ООО "ВЕДАТРАНЗИТ" Договор аренды имущества №3 от 23.01.2019 г.)
Дата поставки 15.08.18 (c остаточным ресурсом 90 %)
№Поз | Наименование деталей | Маркировка | Кол-во по ТТН, шт | Фактическое количество деталей по акту приемки, шт. | Кол-во непригодных, шт | Фактически пригодных деталей, шт | Остаточный ресурс детали, % | Кол-во, шт | Марки-ровка | Кол-во брака, шт | Остаток, шт
1 | Чистовые формы | 237 | 30 | 30 |  | 30
2 | Чистовые поддоны | 237 | 30 | 30 |  | 30
3 | Черновая форма | 237 | 40 | 40 | 2 | 38
4 | Черновые поддоны | 237 | 40 | 40 |  | 40
5 | Горловое кольцо | T.O/82 FD 130 | 120 | 120 | 30 | 90
6 | Дутьевая головка | 237 | 24 | 24 |  | 24
7 | Охладитель плунжера |  |  |  |  | 0
8 | Плита охлаждения | 237 | - | -
9 | Плунжер | 237 | 50 | 50 | 14 | 36
10 | Пресс-кольцо | 237 | 200 | 200 | 75 | 125
11 | Хватки | 237 | 50 | 50 |  | 50
Процесс эксплуатации формокомплекта
Начальный ресурс формо-комплекта, шт. | Дата установки формо-комплекта | Дата снятия формо-комплекта | Дата текущего контроля | Количество выпущеной продукции, шт. | Количество капель, прошедших через формы, шт. | Выработка формо-комплекта в ,% | Остаточный ресурс формо-комплекта, шт. | Остаточный ресурс формо-комплекта, %. | Вес, гр. (ном. 250 гр.)
21000000 |  |  |  |  | 2100000 | 10% | 18900000 | 90%
| 2019-02-12 | 2019-02-21 | 2019-02-22 | 1534720 | 1865645 | 8.884% | 17034355 | 81.12% | 257
| 2019-03-13 | 2019-03-22 | 2019-03-29 | 1754368 | 1947507 | 9.274% | 15086848 | 71.84%
| 2019-05-15 | 2019-05-26 | 2019-05-29 | 2524928 | 2687575 | 12.8% | 12399273 | 59.04%
| 2019-06-10 | 2019-06-28 | 2019-06-30 | 3481472 | 3897964 | 18.56% | 8501309 | 40.48% | 262
| 2019-07-01 | 2019-07-14 |  | 2646482 | 2831679 | 13.48% | 5669630 | 27%
| 2019-09-06 | 2019-09-11 | 2019-09-17 | 1249024 | 1312507 | 6.25% | 4357123 | 20.75%
| 2019-12-20 | стоит | 2020-12-03 | 2510256 | 2637675 | 12.56% | 1719448 | 8.188% | 264
| стоит | 2020-01-01 | 2020-01-27 | 216832 | 223367 | 1.064% | 1496081 | 7.124% | 265
| 2020-04-08 | 2020-04-16 | 2020-04-17 | 1839288 | 1969574 | 9.379% | -473493 | -2.255% | 265
Итого: |  |  |  | 17757370 | 21473493 | 102.3% | -473493 | -2.255%
Остаточный ресурс формокомплекта
шт |  | % | сутки
-473493 |  | -2.255% | -2.818411 | Начальник УРФ А.Д. Гавриленко