## Данные
Изделие |  |  |  |  | Если данные на другом листе отображаются формулой
ХXI-В-28-1-250-6 (Крис1а 0.25 л.) |  |  |  |  | Текстовый формат ячейки?
Поменяйте формат ячейки на Общий через Ctrl+1, потом F2, Enter.
Изготовитель формокомплекта
PCI
Номер контракта
Дата контракта |  |  | Дата приемки | Состав комиссии
|  |  | 2019-10-23 | начальник производства |  | Я.В. Карчмит
|  |  |  | начальник производственного участка |  | Д.Е. Серков
Детали формокомплекта | Количество, шт. | Маркировка деталей |  | начальник участка ремонта форм |  | А.Д. Гавриленко
Чистовая форма | 24 | ХXI-КПМ-30-1-500-7
Чистовой поддон | 24 | ХXI-КПМ-30-1-500-7
Черновая форма | 32 | ХXI-КПМ-30-1-500-7
Черновой поддон | 32 | ХXI-КПМ-30-1-500-7
Горловое кольцо | 50 | ХXI-КПМ-30-1-500-7
Направляющее кольцо | 50 | ХXI-КПМ-30-1-500-7
Плунжер | 40 | ХXI-КПМ-30-1-500-7
Втулка плунжера | 20 | ХXI-КПМ-30-1-500-7
Хватки | нет
Воронка | 18 | ХXI-КПМ-30-1-500-7
Плита охлаждения | 8 | ХXI-КПМ-30-1-500-7
Охладитель плунжера | -
Дутьевая головка | 18 | ХXI-КПМ-30-1-500-7
Трубка дутьевой головки | 18
Принадлежность деталей формокомплекта
(к серийному формокомплекту Бутылка В-30-4А-500 БАЙРОН)

## Акт приемки
Утверждаю
Зам. дирекотора по ПиТ
ООО "Стеклозавод "Ведатранзит"
И.М. Александрович
[5 empty] | « » |  | 20 г.
Акт
приемки формокомплекта для производства бутылки:
ХXI-В-28-1-250-6 (Крис1а 0.25 л.)
Участок ремота форм | [5 empty] | 2019-10-23
Комиссия созданная приказом №72 от 20.09.2019 г. в составе:
- | председатель: |  | начальник производства |  |  |  | Я.В. Карчмит
- | члены: |  | начальник производственного участка |  |  |  | Д.Е. Серков
|  |  | начальник участка ремонта форм |  |  |  | А.Д. Гавриленко
составила настоящий акт в том, что указанный формокомплект прибывший | [6 empty] | 2019-10-23
имеет в наличии следующие детали:
№ п.п. | Наименование детали |  |  | Маркировка | Кол-во, шт. | Примечания
1 | Чистовая форма |  |  | ХXI-КПМ-30-1-500-7 | 24
(к серийному формокомплекту Бутылка В-30-4А-500 БАЙРОН)
1 | Поддон |  |  | ХXI-КПМ-30-1-500-7 | 24
(к серийному формокомплекту Бутылка В-30-4А-500 БАЙРОН)
1 | Черновая форма |  |  | ХXI-КПМ-30-1-500-7 | 32
(к серийному формокомплекту Бутылка В-30-4А-500 БАЙРОН)
1 | Пресс головка |  |  | ХXI-КПМ-30-1-500-7 | 32
(к серийному формокомплекту Бутылка В-30-4А-500 БАЙРОН)
1 | Горловое кольцо |  |  | ХXI-КПМ-30-1-500-7 | 50
(к серийному формокомплекту Бутылка В-30-4А-500 БАЙРОН)
1 | Направляющее кольцо |  |  | ХXI-КПМ-30-1-500-7 | 50
(к серийному формокомплекту Бутылка В-30-4А-500 БАЙРОН)
1 | Плунжер |  |  | ХXI-КПМ-30-1-500-7 | 40
(к серийному формокомплекту Бутылка В-30-4А-500 БАЙРОН)
1 | Втулка плунжера |  |  | ХXI-КПМ-30-1-500-7 | 20
(к серийному формокомплекту Бутылка В-30-4А-500 БАЙРОН)
1 | Воронка |  |  | ХXI-КПМ-30-1-500-7 | 18
(к серийному формокомплекту Бутылка В-30-4А-500 БАЙРОН)
1 | Дутьевая головка |  |  | ХXI-КПМ-30-1-500-7 | 18
(к серийному формокомплекту Бутылка В-30-4А-500 БАЙРОН)
1 | Трубка дутьевой головки |  |  | 0 | 18
(к серийному формокомплекту Бутылка В-30-4А-500 БАЙРОН)
1 | Плита охлаждения |  |  | ХXI-КПМ-30-1-500-7 | 8
(к серийному формокомплекту Бутылка В-30-4А-500 БАЙРОН)
Заключение: при осмотре деталей формокомплекта выявилось:
| 1. | Формокомплект соответствует требованиям КД и готов к эксплуатации.
Я.В. Карчмит
Д.Е. Серков
А.Д. Гавриленко

## Чист. форма
|  |  | ЛИСТ ОСМОТРА |  |  | Количество | 24
Чистовая форма
Изготовитель: |  | PCI
Название: |  | ХXI-В-28-1-250-6 (Крис1а 0.25 л.)
Замеры: |  | 0 |  |  |  | Дата: | 0
Код | Размер | + Tol. | - Tol. | Замер | Инструмент для измерения
A | 293.7 | 0.08 | -0.07 | мм | Штангенциркуль
B | 152.4 | 0.1 | -0.1 | мм | Штангенциркуль
C | 42.8 | 0.05 | -0.05 | мм | Штангенциркуль
D | 5 | 0.1 | 0 | +/- | Штангенциркуль
E | 10 | 0.1 | 0 | +/- | Штангенциркуль
H | 245.9 | 0.1 | -0.1 | мм | Штангенциркуль
I | 263.2 | 0.05 | -0.05 | мм | Штангенциркуль
K | 138 | 0.05 | -0.05 | мм | Штангенциркуль
M | 78 / 54 | 0.05 | 0 | +/- | Сопряжение с поддоном, визуально
N | 26.2 | 0.02 | -0.02 | мм | Штангенциркуль
P | 78 / 54 | 0.05 | -0.05 | мм | Штангенциркуль
R | 0.2 | 0.02 | -0.02 | мм | Щуп, лекальная линейка
S | 0.2 | 0.02 | -0.02 | мм | Щуп, лекальная линейка
Наличие вакуумных отверстий |  |  |  | +/- | Визуально
Наличие гравировки |  |  |  | +/- | Визуально

## Чист. поддон
0 |  |  | ЛИСТ ОСМОТРА |  |  | Количество | 24
Чистовой поддон
Изготовитель: |  | PCI
Название: |  | ХXI-В-28-1-250-6 (Крис1а 0.25 л.)
Замеры: |  | 0 |  |  |  | Дата: | 0
Код | Размер | + Tol. | - Tol. | Замер | Инструмент для измерения
A | 77,98 / 53,98 | 0.05 | 0 | +/- | Сопряжение с формой, визуально
F | 25.5 | 0.1 | 0 | мм | Штангенциркуль
G | 20 | 0.1 | -0.1 | мм | Штангенциркуль
I | 50.5 | 0.1 | -0.1 | мм | Штангенциркуль
Полная высота 52,5 мм |  |  |  |  | Штангенрейсмус
Наличие гравировки |  |  |  | +/- | Визуально

## Черн. форма
|  |  | ЛИСТ ОСМОТРА |  |  | Количество | 32
Черновая форма
Изготовитель: |  | PCI
Название: |  | ХXI-В-28-1-250-6 (Крис1а 0.25 л.)
Замеры: |  | 0 |  |  |  | Дата: | 0
Код | Размер | + Tol. | - Tol. | Замер | Инструмент для измерения
A | 265.95 | 0.05 | -0.05 | мм | Штангенциркуль
D | 5 | 0.1 | 0 | +/- | Штангенциркуль
E | 10 | 0.1 | 0 | +/- | Штангенциркуль
G | 157 | 0.1 | -0.1 | мм | Штангенциркуль
I | 246 | 0.05 | -0.05 | мм | Штангенциркуль
K | 136.2 | 0.05 | -0.05 | мм | Штангенциркуль
L | 75.4 | 0.03 | 0 | +/- | Штангенциркуль
M | 25.7 | 0.05 | 0 | мм | Штангенциркуль
N | 59 / 36 | 0.05 | 0 | мм | Штангенциркуль
O | 77.8 | 0.02 | -0.02 | +/- | Сопряжение с поддоном, визуально
P | 0.25 | 0.02 | -0.02 | мм | Щуп, лекальная линейка

## Черн. поддон
|  |  | ЛИСТ ОСМОТРА |  |  | Количество | 32
Черновой поддон
Изготовитель: |  | PCI
Название: |  | ХXI-В-28-1-250-6 (Крис1а 0.25 л.)
Замеры: |  | 0 |  |  |  | Дата: | 0
Код | Размер | + Tol. | - Tol. | Замер | Инструмент для измерения
ØB | 58,93 / 35,83 | 0.05 | 0 | +/- | Сопряжение с формой, визуально
C | 2 | 0.05 | -0.05 | мм | Штангенциркуль
D | 57 | 0.1 | -0.1 | мм | Штангенциркуль
ØE | 50 | 0 | -0.1 | мм | Штангенциркуль
ØF | 62 | 0 | -0.1 | мм | Штангенциркуль
G | 12.7 | 0 | -0.07 | +/- | Штангенциркуль

## Горл. кольцо
|  |  | ЛИСТ ОСМОТРА |  |  | Количество | 50
Горловое кольцо
Изготовитель: |  | PCI
Название: |  | ХXI-В-28-1-250-6 (Крис1а 0.25 л.)
Замеры: |  | 0 |  |  |  | Дата: | 0
Код | Размер | + Tol. | - Tol. | Замер | Инструмент для измерения
A | 75.4 | 0.01 | -0.01 | +/- | Штангенциркуль
B | 26 | 0.05 | 0 | мм | Штангенциркуль
C | 26.3 | 0.05 | 0 | мм | Штангенциркуль
D | 38.1 | 0.03 | 0 | +/- | Штангенциркуль
E | 45.3 | 0.03 | 0 | +/- | Штангенциркуль
F | 3.12 | 0.04 | 0.01 | мм | Штангенциркуль
H | 57.8 | 0.1 | 0 | мм | Штангенциркуль
J | 28 | 0.05 | -0.05 | мм | Штангенциркуль
K | 9.52 | 0.03 | 0 | +/- | Штангенциркуль
P | 28.4 | 0.05 | -0.05 | мм | Штангенциркуль
Сопряжение с черновой формой |  |  |  | +/- | Сопряжение с формой, визуально

## Финиш. кольцо
|  |  | ЛИСТ ОСМОТРА |  |  | Количество | 50
Направляющее кольцо
Изготовитель: |  | PCI
Название: |  | ХXI-В-28-1-250-6 (Крис1а 0.25 л.)
Замеры: |  | 0 |  |  |  | Дата: | 0
Код | Размер | + Tol. | - Tol. | Замер | Инструмент для измерения
B | 26.25 | 0.05 | 0 | +/- | Сопряжение с горл. кольцом, визуально
C | 21.55 | 0.02 | 0 | мм | Штангенциркуль
D | 28.6 | 0 | -0.03 | +/- | Штангенциркуль
E | 62 | 0.1 | -0.1 | мм | Штангенциркуль
H | 15.5 | 0 | -0.03 | мм | Штангенциркуль
I | 9.5 | 0 | -0.02 | мм | Штангенциркуль
Сопряжение с горловым кольцом |  |  |  | +/- | Визуально

## Плунжер
|  |  | ЛИСТ ОСМОТРА |  |  | Количество | 40
Плунжер
Изготовитель: |  | PCI
Название: |  | ХXI-В-28-1-250-6 (Крис1а 0.25 л.)
Замеры: |  | 0 |  |  |  | Дата: | 0
Код | Размер | + Tol. | - Tol. | Замер | Инструмент для измерения
A | 76.6 | 0.05 | -0.05 | мм | Штангенциркуль
B | 21.5 | 0.02 | 0 | мм | Штангенциркуль
C | 45.2 | 0 | -0.1 | мм | Штангенциркуль
D | 37 | 0 | -0.1 | мм | Штангенциркуль
E | 28.5 | 0 | -0.1 | мм | Штангенциркуль
F | 9.5 | 0.02 | -0.05 | мм | Штангенциркуль
G | 23.8 | 0 | -0.05 | мм | Штангенциркуль
H | 32.8 | 0.05 | 0 | +/- | Сопряжение: втулка+финишное
I | 28.5 | 0 | -0.03 | мм | Штангенциркуль

## Втулка
|  |  | ЛИСТ ОСМОТРА |  |  | Количество | 20
Втулка плунжера
Изготовитель: |  | PCI
Название: |  | ХXI-В-28-1-250-6 (Крис1а 0.25 л.)
Замеры: |  | 0 |  |  |  | Дата: | 0
Код | Размер | + Tol. | - Tol. | Замер | Инструмент для измерения
A | 58.6 | 0 | -0.2 | мм | Штангенциркуль
B | 45.2 | 0.03 | -0.03 | мм | Штангенциркуль
C | 28.6 | 0 | -0.03 | +/- | Штангенциркуль
D | 45.3 | 0.05 | -0.05 | +/- | Штангенциркуль
E | 70 | 0.1 | -0.1 | мм | Штангенциркуль
F | 9.1 | 0.05 | -0.05 | мм | Штангенциркуль
H | 46 | 0.05 | -0.05 | мм | Штангенциркуль
I | 57.9 | 0.05 | -0.05 | мм | Штангенциркуль
Сопряжение: плунжер+г/к+ф/к |  |  |  | +/- | Визуально

## Дут. головка
|  |  | ЛИСТ ОСМОТРА |  |  | Количество | 18
Дутьевая головка
Изготовитель: |  | PCI
Название: |  | ХXI-В-28-1-250-6 (Крис1а 0.25 л.)
Замеры: |  | 0 |  |  |  | Дата: | 0
Код | Размер | + Tol. | - Tol. | Замер | Инструмент для измерения
A | 42 | 0.1 | -0.1 | мм | Штангенциркуль
B | 27.2 | 0.1 | 0 | мм | Штангенциркуль
C | 60 | 0.1 | -0.1 | мм | Штангенциркуль
D | 70 | 0.1 | -0.1 | мм | Штангенциркуль
E | 12.7 | 0 | -0.07 | +/- | Штангенциркуль
F | 50.6 | 0.05 | -0.05 | +/- | Штангенциркуль
G | 62 | 0.1 | -0.1 | мм | Штангенциркуль

## Воронка
|  |  | ЛИСТ ОСМОТРА |  |  | Количество | 18
Воронка
Изготовитель: |  | PCI
Название: |  | ХXI-В-28-1-250-6 (Крис1а 0.25 л.)
Замеры: |  | 0 |  |  |  | Дата: | 0
Код | Размер | + Tol. | - Tol. | Замер | Инструмент для измерения
A | 48 / 32 | 0.1 | -0.1 | мм | Штангенциркуль
B | 77.8 | 0 | -0.05 | +/- | Сопряжение с черновой формой
C | 89 | 0.1 | -0.1 | мм | Штангенциркуль
F | 12 | 0.1 | -0.1 | мм | Штангенциркуль
G | 52 | 0.1 | -0.1 | мм | Штангенциркуль