## Данные
Изделие |  |  |  |  | Если данные на другом листе отображаются формулой
ХXI-В-28-1-200 (Бутылка 0.2 л.) |  |  |  |  | Текстовый формат ячейки?
Поменяйте формат ячейки на Общий через Ctrl+1, потом F2, Enter.
Изготовитель формокомплекта
PCI
Номер контракта
Дата контракта |  |  | Дата приемки | Состав комиссии
|  |  | 2019-10-03 | начальник производства |  | Я.В. Карчмит
|  |  |  | начальник производственного участка |  | Д.Е. Серков
Детали формокомплекта | Количество, шт. | Маркировка деталей |  | начальник участка ремонта форм |  | А.Д. Гавриленко
Чистовая форма | 24 | ХХI-В-28-1-200-5
Чистовой поддон | 24 | ХХI-В-28-1-200-5
Черновая форма | 32 | ХХI-В-28-1-200-5
Черновой поддон | 32 | ХХI-В-28-1-200-5
Горловое кольцо | 60 | ХХI-В-28-1-200-5
Направляющее кольцо | 60 | ХХI-В-28-1-200-5
Плунжер | 50 | ХХI-В-28-1-200-5
Втулка плунжера | 20 | ХХI-В-28-1-200-5
Хватки | нет
Воронка | 20 | ХХI-В-28-1-200-5
Плита охлаждения | 8 | ХХI-В-28-1-200-5
Охладитель плунжера | -
Дутьевая головка | 20 | ХХI-В-28-1-200-5
Маркировка деталей

## Акт приемки
Утверждаю
Зам. дирекотора по ПиТ
ООО "Стеклозавод "Ведатранзит"
И.М. Александрович
[5 empty] | « » | 20 г.
Акт
приемки формокомплекта для производства бутылки:
ХXI-В-28-1-200 (Бутылка 0.2 л.)
Участок ремота форм | [5 empty] | 2019-10-03
Комиссия созданная приказом №72 от 20.09.2019 г. в составе:
- | председатель: |  | начальник производства |  |  |  | Я.В. Карчмит
- | члены: |  | начальник производственного участка |  |  |  | Д.Е. Серков
|  |  | начальник участка ремонта форм |  |  |  | А.Д. Гавриленко
составила настоящий акт в том, что указанный формокомплект прибывший | [6 empty] | 2019-10-03
имеет в наличии следующие детали:
№ п.п. | Наименование детали |  |  | Маркировка | Кол-во, шт. | Примечания
1 | Чистовая форма |  |  | ХХI-В-28-1-200-5 | 24
2 | Чистовой поддон |  |  | ХХI-В-28-1-200-5 | 24
3 | Черновая форма |  |  | ХХI-В-28-1-200-5 | 32
4 | Черновой поддон |  |  | ХХI-В-28-1-200-5 | 32
5 | Горловое кольцо |  |  | ХХI-В-28-1-200-5 | 60
6 | Направляющее кольцо |  |  | ХХI-В-28-1-200-5 | 60
7 | Плунжер |  |  | ХХI-В-28-1-200-5 | 50
8 | Втулка плунжера |  |  | ХХI-В-28-1-200-5 | 20
9 | Воронка |  |  | ХХI-В-28-1-200-5 | 20
10 | Дутьевая головка |  |  | ХХI-В-28-1-200-5 | 20
11 | Хватки для съема |  |  | 0 | нет
12 | Плита охлаждения |  |  | ХХI-В-28-1-200-5 | 8
Заключение: при осмотре деталей формокомплекта выявилось:
| 1. | Формокомплект соответствует требованиям КД и готов к эксплуатации.
Я.В. Карчмит
Д.Е. Серков
А.Д. Гавриленко

## Ресурс
Утверждаю
Главный инженер
Унитарное предприятие "Белстеклопром"
С.В. Гельфер
|  |  | « » | 20 г.
Справка
о присвоении ресурса формокомплекту
ХXI-В-28-1-200 (Бутылка 0.2 л.)
Участок ремота форм |  |  |  |  | 2019-10-03
Комиссия созданная приказом №97 от 15/05/2019 в составе:
- | председатель: | начальник производственного участка |  |  |  | Я.В. Карчмит
- | члены: | начальник участка ремонта форм: |  |  |  | Д.Е. Серков
|  | токарь участка ремонта форм: |  |  |  | А.Д. Гавриленко
Присваивает формокомплекту Х-К-700-33 (GRAPE), приобретенному в собственность Унитарного предприятия "Белстеклопром", согласно договора №101016 от 10.10.2016 г., ресурс в количестве 22 400 000 капель стекломассы, прошедших через чистовые формы формокомплекта, после чего считать формокомплект 100% изношенным.
Я.В. Карчмит
Д.Е. Серков
|  |  |  | _____________________ |  | А.Д. Гавриленко

## Чист. форма
|  |  | ЛИСТ ОСМОТРА |  |  | Количество | 24
Чистовая форма
Изготовитель: |  | PCI
Название: |  | ХXI-В-28-1-200 (Бутылка 0.2 л.)
Замеры: |  | 0 |  |  |  | Дата: | 0
Код | Размер | + Tol. | - Tol. | Замер | Инструмент для измерения
A | 199.3 | 0.08 | -0.07 | мм | Штангенциркуль
B | 136.2 | 0.1 | -0.1 | мм | Штангенциркуль
C | 22.85 | 0.05 | -0.05 | мм | Штангенциркуль
D | 5 | 0.1 | 0 | +/- | Штангенциркуль
E | 10 | 0.1 | 0 | +/- | Штангенциркуль
H | 114.2 | 0.1 | -0.1 | мм | Штангенциркуль
I | 173.9 | 0.05 | -0.05 | мм | Штангенциркуль
K | 136.2 | 0.05 | -0.05 | мм | Штангенциркуль
M | 49.4 | 0.05 | 0 | +/- | Сопряжение с поддоном, визуально
N | 25.2 | 0.02 | -0.02 | мм | Штангенциркуль
P | 49,4 / 48,4 | 0.05 | -0.05 | мм | Штангенциркуль
R | 0.2 | 0.02 | -0.02 | мм | Щуп, лекальная линейка
S | 0.2 | 0.02 | -0.02 | мм | Щуп, лекальная линейка
Наличие вакуумных отверстий |  |  |  | +/- | Визуально
Наличие гравировки |  |  |  | +/- | Визуально

## Чист. поддон
0 |  |  | ЛИСТ ОСМОТРА |  |  | Количество | 24
Чистовой поддон
Изготовитель: |  | PCI
Название: |  | ХXI-В-28-1-200 (Бутылка 0.2 л.)
Замеры: |  | 0 |  |  |  | Дата: | 0
Код | Размер | + Tol. | - Tol. | Замер | Инструмент для измерения
A | 49.3 | 0.05 | 0 | +/- | Сопряжение с формой, визуально
F | 25.5 | 0.1 | 0 | мм | Штангенциркуль
G | 20 | 0.1 | -0.1 | мм | Штангенциркуль
I | 45.4 | 0.1 | -0.1 | мм | Штангенциркуль
Полная высота 67,4 мм |  |  |  |  | Штангенрейсмус
Наличие гравировки |  |  |  | +/- | Визуально

## Черн. форма
|  |  | ЛИСТ ОСМОТРА |  |  | Количество | 32
Черновая форма
Изготовитель: |  | PCI
Название: |  | ХXI-В-28-1-200 (Бутылка 0.2 л.)
Замеры: |  | 0 |  |  |  | Дата: | 0
Код | Размер | + Tol. | - Tol. | Замер | Инструмент для измерения
A | 190.15 | 0.05 | -0.05 | мм | Штангенциркуль
D | 5 | 0.1 | 0 | +/- | Штангенциркуль
E | 10 | 0.1 | 0 | +/- | Штангенциркуль
G | 109.1 | 0.1 | -0.1 | мм | Штангенциркуль
I | 163.5 | 0.05 | -0.05 | мм | Штангенциркуль
K | 136.2 | 0.05 | -0.05 | мм | Штангенциркуль
L | 75.4 | 0.03 | 0 | +/- | Штангенциркуль
M | 24.7 | 0.05 | 0 | мм | Штангенциркуль
N | 33.5 | 0.05 | 0 | мм | Штангенциркуль
O | 65.2 | 0.02 | -0.02 | +/- | Сопряжение с поддоном, визуально
P | 0.2 | 0.02 | -0.02 | мм | Щуп, лекальная линейка

## Черн. поддон
|  |  | ЛИСТ ОСМОТРА |  |  | Количество | 32
Черновой поддон
Изготовитель: |  | PCI
Название: |  | ХXI-В-28-1-200 (Бутылка 0.2 л.)
Замеры: |  | 0 |  |  |  | Дата: | 0
Код | Размер | + Tol. | - Tol. | Замер | Инструмент для измерения
ØB | 33.4 | 0.05 | 0 | +/- | Сопряжение с формой, визуально
C | 2.5 | 0.05 | -0.05 | мм | Штангенциркуль
D | 57 | 0.1 | -0.1 | мм | Штангенциркуль
ØE | 50 | 0 | -0.1 | мм | Штангенциркуль
ØF | 62 | 0 | -0.1 | мм | Штангенциркуль
G | 12.7 | 0 | -0.07 | +/- | Штангенциркуль

## Горл. кольцо
|  |  | ЛИСТ ОСМОТРА |  |  | Количество | 60
Горловое кольцо
Изготовитель: |  | PCI
Название: |  | ХXI-В-28-1-200 (Бутылка 0.2 л.)
Замеры: |  | 0 |  |  |  | Дата: | 0
Код | Размер | + Tol. | - Tol. | Замер | Инструмент для измерения
A | 75.4 | 0.01 | -0.01 | +/- | Штангенциркуль
B | 25 | 0.05 | 0 | мм | Штангенциркуль
C | 24.9 | 0.05 | 0 | мм | Штангенциркуль
D | 38.1 | 0.03 | 0 | +/- | Штангенциркуль
E | 45.3 | 0.03 | 0 | +/- | Штангенциркуль
F | 3.1 | 0.04 | 0.01 | мм | Штангенциркуль
H | 48 | 0.1 | 0 | мм | Штангенциркуль
J | 16.45 | 0.05 | -0.05 | мм | Штангенциркуль
K | 9.52 | 0.03 | 0 | +/- | Штангенциркуль
P | 27.2 | 0.05 | -0.05 | мм | Штангенциркуль
Q | 14.45 | 0.05 | -0.05 | мм | Штангенциркуль
Сопряжение с черновой формой |  |  |  | +/- | Сопряжение с формой, визуально

## Финиш. кольцо
|  |  | ЛИСТ ОСМОТРА |  |  | Количество | 60
Направляющее кольцо
Изготовитель: |  | PCI
Название: |  | ХXI-В-28-1-200 (Бутылка 0.2 л.)
Замеры: |  | 0 |  |  |  | Дата: | 0
Код | Размер | + Tol. | - Tol. | Замер | Инструмент для измерения
B | 24.7 | 0.05 | 0 | +/- | Сопряжение с горл. кольцом, визуально
C | 19 | 0.02 | 0 | мм | Штангенциркуль
D | 28.6 | 0 | -0.03 | +/- | Штангенциркуль
E | 62 | 0.1 | -0.1 | мм | Штангенциркуль
H | 17.24 | 0 | -0.03 | мм | Штангенциркуль
I | 9.5 | 0 | -0.02 | мм | Штангенциркуль
Сопряжение с горловым кольцом |  |  |  | +/- | Визуально

## Плунжер
|  |  | ЛИСТ ОСМОТРА |  |  | Количество | 50
Плунжер
Изготовитель: |  | PCI
Название: |  | ХXI-В-28-1-200 (Бутылка 0.2 л.)
Замеры: |  | 0 |  |  |  | Дата: | 0
Код | Размер | + Tol. | - Tol. | Замер | Инструмент для измерения
A | 70.72 | 0.05 | -0.05 | мм | Штангенциркуль
B | 18.9 | 0.02 | 0 | мм | Штангенциркуль
C | 45.2 | 0 | -0.1 | мм | Штангенциркуль
D | 37 | 0 | -0.1 | мм | Штангенциркуль
E | 28.5 | 0 | -0.1 | мм | Штангенциркуль
F | 9.5 | 0.02 | -0.05 | мм | Штангенциркуль
G | 23.8 | 0 | -0.05 | мм | Штангенциркуль
H | 34.92 | 0.05 | 0 | +/- | Сопряжение: втулка+финишное
I | 28.5 | 0 | -0.03 | мм | Штангенциркуль

## Втулка
|  |  | ЛИСТ ОСМОТРА |  |  | Количество | 20
Втулка плунжера
Изготовитель: |  | PCI
Название: |  | ХXI-В-28-1-200 (Бутылка 0.2 л.)
Замеры: |  | 0 |  |  |  | Дата: | 0
Код | Размер | + Tol. | - Tol. | Замер | Инструмент для измерения
A | 58.6 | 0 | -0.2 | мм | Штангенциркуль
B | 45.2 | 0.03 | -0.03 | мм | Штангенциркуль
C | 28.6 | 0 | -0.03 | +/- | Штангенциркуль
D | 45.3 | 0.05 | -0.05 | +/- | Штангенциркуль
E | 70 | 0.1 | -0.1 | мм | Штангенциркуль
F | 9.1 | 0.05 | -0.05 | мм | Штангенциркуль
H | 46 | 0.05 | -0.05 | мм | Штангенциркуль
I | 57.9 | 0.05 | -0.05 | мм | Штангенциркуль
Сопряжение: плунжер+г/к+ф/к |  |  |  | +/- | Визуально

## Дут. головка
|  |  | ЛИСТ ОСМОТРА |  |  | Количество | 20
Дутьевая головка
Изготовитель: |  | PCI
Название: |  | ХXI-В-28-1-200 (Бутылка 0.2 л.)
Замеры: |  | 0 |  |  |  | Дата: | 0
Код | Размер | + Tol. | - Tol. | Замер | Инструмент для измерения
A | 42 | 0.1 | -0.1 | мм | Штангенциркуль
B | 15.9 | 0.1 | 0 | мм | Штангенциркуль
C | 60 | 0.1 | -0.1 | мм | Штангенциркуль
D | 65 | 0.1 | -0.1 | мм | Штангенциркуль
E | 12.7 | 0 | -0.07 | +/- | Штангенциркуль
F | 50.6 | 0.05 | -0.05 | +/- | Штангенциркуль
G | 62 | 0.1 | -0.1 | мм | Штангенциркуль

## Воронка
|  |  | ЛИСТ ОСМОТРА |  |  | Количество | 20
Воронка
Изготовитель: |  | PCI
Название: |  | ХXI-В-28-1-200 (Бутылка 0.2 л.)
Замеры: |  | 0 |  |  |  | Дата: | 0
Код | Размер | + Tol. | - Tol. | Замер | Инструмент для измерения
A | 28 | 0.1 | -0.1 | мм | Штангенциркуль
B | 65.1 | 0 | -0.05 | +/- | Сопряжение с черновой формой
C | 89 | 0.1 | -0.1 | мм | Штангенциркуль
F | 12 | 0.1 | -0.1 | мм | Штангенциркуль
G | 52 | 0.1 | -0.1 | мм | Штангенциркуль