## Титульный лист
Журнал УЧЕТА ВЫПОЛНЯЕМЫХ РЕМОНТОВ ДЕТАЛЕЙ ФОРМОКОМПЛЕКТОВ (для слесарей)

## 1-я сторона листа
Журнал УЧЕТА ВЫПОЛНЯЕМЫХ РЕМОНТОВ ДЕТАЛЕЙ ФОРМОКОМПЛЕКТОВ (для слесарей)
Начат "___" ___________ 20___г.
Окончен "___" ___________ 20___г.

## Образец заполнения. 2-я сторона
Маркировка формы | Форма черновая | Форма чистовая | № | на очистке | на наплавке | на станочной обработке | на слесарной обработке | Дата и время начала работы над детелью | Проводимые измерения (откл. в мм.) | [5 empty] | Визуальный осмотр (дефекты выявленные на форме) | Перечень операций устраняющих дефекты | Время установки формы на стеллаж | Ф.И.О. выполнявшего работы над деталью
[9 empty] | тепловой зазор | вакуумный зазор | Ø горла | посадка поддона | стыковка г/к с чер. ф. | Ø дна чер. ф.
Пескоструйка форм и иных деталей формокомплектов
Пескоструйка форм чистовых - 10 шт.
Пескоструйка дутьевых головок - 16 шт.
Подготовка плановых форм к наплавке
FS-424 | √ |  | 17 |  |  |  |  | 10:00 | н |  | н | н | н | н | заб. кр. | в напл. |  | Добкин
FS-424 |  | √ | 9 |  |  |  |  | 10:15 | н | н | +0,7 | н |  |  | увел. | в напл. |  | Стрелков
Подготовка форм снятых с производства к наплавке
FS-434 | √ |  | 15 | [5 empty] | +0,15 |  | н | н | н | н | увел. | в напл. |  | Добкин
FS-434 |  | √ | 3 | [5 empty] | н | н | н | н |  |  | заб. кр. | в напл. |  | Стрелков
Загрязненные плановые формы
FS-424 | √ |  | 8 |  |  |  |  | 10:30 | н |  | н | н | н | н | загр. | полир. | 10:40 | Добкин
FS-424 |  | √ | 11 |  |  |  |  | 10:40 | н | н | н | н |  |  | загр. | полир. | 10:50 | Стрелков
Загрязненные снятые с производства формы
FS-434 | √ |  | 6 | [5 empty] | н |  | н | н | н | н | загр. | полир. |  | Добкин
FS-434 |  | √ | 1 | [5 empty] | н | н | н | н |  |  | загр. | полир. |  | Стрелков
Плановые формы с наплавкой
FS-424 | √ |  | 17 |  |  |  |  | 10:30 | н |  | н | н | н | н | напл. | шлиф., полир. | 10:50 | Добкин
FS-424 |  | √ | 9 |  |  |  |  | 10:40 | н | н | н | н |  |  | напл. | шлиф., полир. | 11:00 | Стрелков
Формы снятые с производства с наплавкой
FS-434 | √ |  | 15 | [5 empty] | н |  | н | н | н | н | напл. | шлиф., полир. |  | Добкин
FS-434 |  | √ | 3 | [5 empty] | н | н | н | н |  |  | напл. | шлиф., полир. |  | Стрелков
В начале смены пишется дата начала работы и фраза "Принял" с Ф.И.О.; в конце смены пишется фраза "Смену сдал" с Ф.И.О.
Все иные работы неучтенные в примере записываются строчно.
Сокращения принятые в примере:
[5 empty] | н - норма; | [7 empty] | полир. - полировка;
[5 empty] | заб. кр. - забиты кромки, углы; | [7 empty] | напл. - наплавка;
[5 empty] | напл. - в наплавку; | [7 empty] | шлиф. - шлифовка;
[5 empty] | загр. - загрязнение; | [7 empty] | увел. - увеличен один из проверяемых параметров относительно чертежа, мм.
Начальник УРФ

## Постледующие листы
Маркировка формы | Форма черновая | Форма чистовая | № | на очистке | на наплавке | на станочной обработке | на слесарной обработке | Дата и время начала работы над детелью | Проводимые измерения (откл. в мм.) | [5 empty] | Визуальный осмотр (дефекты выявленные на форме) | Перечень операций устраняющих дефекты | Время установки формы на стеллаж | Ф.И.О. выполнявшего работы над деталью
[9 empty] | тепловой зазор | вакуумный зазор | Ø горла | посадка поддона | стыковка г/к с чер. ф. | Ø дна чер. ф.

## Последняя сторона листа
В настоящем журнале пронумеровано ,
прошнуровано и скреплено печатью
__________ __________________ листов
цифрами | прописью
Должность ответственного лица
Ф.И.О. ответственного лица
Подпись
" " |  | 20 г.
М.П.