## Лист1
УТВЕРЖДАЮ:
Зам. директора
ООО "Стеклозавод "Ведатранзит"
_______________И.М. Александрович
Комплектация на бутылку от 03.11.2020 г.
Состав формокомплекта для производства бутылки 0,5 л. тип XXI-В-28-2-500-28 (Калина 0,5 л.)
Стеклоформующие машины IS-8 - (5 ½)DК фирмы Emhart Glass
№ п.п. | Наименование детали | Материал | Упрочнение | Количество деталей, шт.
|  |  |  | Тестовый | Серийный
1 | Чистовая форма | Чугун | По рабочим кромкам | - | 24
2 | Чистовой поддон | Чугун | По кромке | - | 24
3 | Черновая форма | Чугун | По рабочим кромкам кроме продольной | - | 32
4 | Черновой поддон | Чугун | По рабочим кромкам | - | 32
5 | Горловое кольцо В-28-2 | Бронза | По формующей поверхности | - | 60
6 | Направляющее кольцо | Чугун | По формующей поверхности | - | 80
7 | Плунжер | Сталь | По формующей поверхности | - | 40
8 | Воронка | Чугун |  | -
9 | Дутьевая головка | Чугун | По торцу | -
10 | Дутьевая трубка | Сталь |  | -
11 | Плита охлаждения | Сталь |  | -
12 | Втулка плунжера | Чугун |  | -
13 | Корпус держателей хватков | Сталь |  | - | 24 пары
14 | Графитовые вставки | Графит |  | -
15 | Горловое кольцо В-28-2.1б (сопряжение с черновой формой Ø25 мм) | Бронза | По формующей поверхности | - | 60
16 | Направляющее кольцо В-28-2.1б | Чугун | По формующей поверхности | - | 80
Начальник участка ремонта форм |  |  |  | А.Д. Гавриленко
Согласовано
Начальник производства |  |  |  | Я.В. Карчмит
Начальник производственного участка |  |  |  | Д.Е. Серков
Главный конструктор |  |  |  | А.Н. Веко