## Данные
Изделие | [5 empty] | Если данные на другом листе отображаются формулой
БК-СХ-60-200-19067-Л1 | [5 empty] | Текстовый формат ячейки?
БК-СХ-60-200-19068-Л2
БК-СХ-60-200-19069-Л3
Поменяйте формат ячейки на Общий через Ctrl+1, потом F2, Enter.
Изготовитель формокомплекта
PCI
Номер контракта
Дата контракта |  |  | Дата приемки |  | Состав комиссии
|  |  | 2020-01-23 |  | начальник производства |  | Я.В. Карчмит
[5 empty] | начальник производственного участка |  | Д.Е. Серков
Детали формокомплекта | Количество, шт. | Маркировка деталей | Вес, кг. | Вес полный, кг. | начальник участка ремонта форм |  | А.Д. Гавриленко
Чистовая форма Л-1 | 19 | 19067 | 32.5 | 617.5
Чистовая форма Л-2 | 18 | 19068
Чистовая форма Л-3 | 18 | 19069
Чистовой поддон | 19 |  | 3 | 57
Черновая форма | 60 |  | 34.2 | 2052
Черновой поддон | 20 |  | 1.3 | 26
Горловое кольцо | 28 |  | 1.29 | 36.12
Направляющее кольцо | 28 |  | 0.3 | 8.4
Плунжер | 78 |  | 0.5 | 39
Втулка плунжера | 0 |  | 0.4 | 0
Хватки | 21 |  |  | 0
Воронка | 0 |  | 1.7 | 0
Плита охлаждения | 8 |  | 3 | 24
Охладитель плунжера | 83 |  |  | 0
Дутьевая головка | 18 |  | 1.5 | 27
Трубка дутьевой головки | 18
|  |  |  | 2887.02 | 2400 | -487.02
Принадлежность деталей формокомплекта
(к серийному формокомплекту Лампада 1) |  | (к серийному формокомплекту Лампада 2) |  |  | (к серийному формокомплекту Лампада 3)
Детали формокомплекта | Количество, шт. | Маркировка деталей | Вес, кг. | Вес полный, кг.
Чистовая форма | 24 | ExtraNew 0.5L | 32.5 | 780
Чистовой поддон | 24 | ExtraNew 0.5L | 3 | 72

## Паспорт Л-1
| Формокомплект бутылки |  | БК-СХ-60-200-19067-Л1
(дог. безвозм. польз. №21 от 09.10.2019)
Дата поставки 21.01.2020 (c остаточным ресурсом 100 %)
№ п/п | Наименование деталей | Маркировка | Кол-во по ТТН, шт | Фактическое количество деталей по акту приемки, шт. | Кол-во непригодных, шт. | Фактически пригодных деталей, шт. | Остаточный ресурс детали, %
1 | Чистовая форма Л-1 | 19067 | 19 | 0 |  | 0
Процесс эксплуатации формокомплекта
Начальный ресурс формо-комплекта, шт. | Дата установки формо-комплекта | Дата снятия формо-комплекта | Дата текущего контроля | Количество выпущеной продукции, шт. | Количество капель, прошедших через формы, шт. | Выработка формо-комплекта в ,% | Остаточный ресурс формо-комплекта, шт. | Остаточный ресурс формо-комплекта, %.
13300000 |  |  |  | 400000 | 480000 | 3.609% | 12820000 | 96.39%
| 2020-09-08 | 2020-09-09 | 2020-09-17 | 428400 | 454196 | 3.415% | 12365804 | 92.98%
Итого: |  |  |  | 828400 | 934196 | 7.024% | 12365804 | 92.98%
Остаточный ресурс формокомплекта
шт |  | % | сутки
12365804 |  | 92.98% | 116.22 | Начальник УРФ А.Д. Гавриленко

## Паспорт Л-2
| Формокомплект бутылки |  | БК-СХ-60-200-19068-Л2
(дог. безвозм. польз. №21 от 09.10.2019)
Дата поставки 21.01.2020 (c остаточным ресурсом 100 %)
№ п/п | Наименование деталей | Маркировка | Кол-во по ТТН, шт | Фактическое количество деталей по акту приемки, шт. | Кол-во непригодных, шт. | Фактически пригодных деталей, шт. | Остаточный ресурс детали, %
1 | Чистовая форма Л-2 | 19068 | 18 | 0 |  | 0
Процесс эксплуатации формокомплекта
Начальный ресурс формо-комплекта, шт. | Дата установки формо-комплекта | Дата снятия формо-комплекта | Дата текущего контроля | Количество выпущеной продукции, шт. | Количество капель, прошедших через формы, шт. | Выработка формо-комплекта в ,% | Остаточный ресурс формо-комплекта, шт. | Остаточный ресурс формо-комплекта, %.
12600000 |  |  |  | 400000 | 450000 | 3.571% | 12150000 | 96.43%
| 2020-02-20 | 2020-02-23 | 2020-02-24 | 874640 | 899444 | 7.138% | 11250556 | 89.29%
| 2020-09-04 | 2020-09-07 | 2020-09-17 | 842688 | 883198 | 7.01% | 10367358 | 82.28%
Итого: |  |  |  | 2117328 | 2232642 | 17.72% | 10367358 | 82.28%
Остаточный ресурс формокомплекта
шт |  | % | сутки
10367358 |  | 82.28% | 102.8508 | Начальник УРФ А.Д. Гавриленко

## Паспорт Л-3
| Формокомплект бутылки |  | БК-СХ-60-200-19069-Л3
Дата поставки 21.01.2020 (c остаточным ресурсом 100 %)
№ п/п | Наименование деталей | Маркировка | Кол-во по ТТН, шт | Фактическое количество деталей по акту приемки, шт. | Кол-во непригодных, шт. | Фактически пригодных деталей, шт. | Остаточный ресурс детали, %
1 | Чистовая форма Л-3 | 19069 | 18 | 0 |  | 0
Процесс эксплуатации формокомплекта
Начальный ресурс формо-комплекта, шт. | Дата установки формо-комплекта | Дата снятия формо-комплекта | Дата текущего контроля | Количество выпущеной продукции, шт. | Количество капель, прошедших через формы, шт. | Выработка формо-комплекта в ,% | Остаточный ресурс формо-комплекта, шт. | Остаточный ресурс формо-комплекта, %.
12600000 |  |  |  | 400000 | 450000 | 3.571% | 12150000 | 96.43%
| 2020-02-18 | 2020-02-19 | 2020-02-24 | 349440 | 407248 | 3.232% | 11742752 | 93.2%
Итого: |  |  |  | 749440 | 857248 | 6.804% | 11742752 | 93.2%
Остаточный ресурс формокомплекта
шт |  | % | сутки
11742752 |  | 93.2% | 116.4956 | Начальник УРФ А.Д. Гавриленко

## Паспорт дет.
| Формокомплект бутылки |  | Лампада 1 2 3
Дата поставки 21.01.2020 (c остаточным ресурсом 100 %)
№ п/п | Наименование деталей | Маркировка | Кол-во по ТТН, шт | Фактическое количество деталей по акту приемки, шт. | Кол-во непригодных, шт. | Фактически пригодных деталей, шт. | Остаточный ресурс детали, %
1 | Чистовой поддон | 0 | 19 | 19 |  | 19
2 | Черновая форма | 0 | 60 | 60 |  | 60
3 | Черновой поддон | 0 | 20 | 20 |  | 20
4 | Горловое кольцо | 0 | 28 | 28 | 2 | 26
5 | Направляющее кольцо | 0 | 28 | 28 |  | 28
6 | Плунжер | 0 | 78 | 78 |  | 78
7 | Втулка плунжера | 0 | 0 | 0 |  | 0
8 | Хватки | 0 | 21 | 21 |  | 21
9 | Воронка | 0 | 0 | 0 |  | 0
10 | Плита охлаждения | 0 | 8 | 8 |  | 8
11 | Охладитель плунжера | 0 | 18 | 18 |  | 18
Процесс эксплуатации формокомплекта
Начальный ресурс формо-комплекта, шт. | Дата установки формо-комплекта | Дата снятия формо-комплекта | Дата текущего контроля | Количество выпущеной продукции, шт. | Количество капель, прошедших через формы, шт. | Выработка формо-комплекта в ,% | Остаточный ресурс формо-комплекта, шт. | Остаточный ресурс формо-комплекта, %.
36000000 |  |  |  | 1200000 | 1330000 | 3.694% | 34670000 | 96.31%
| 2020-02-18 | 2020-02-23 | 2020-02-24 | 1224080 | 1306692 | 3.63% | 33363308 | 92.68%
| 2020-09-04 | 2020-09-09 | 2020-09-17 | 1271088 | 1337394 | 3.715% | 32025914 | 88.96%
Итого: |  |  |  | 3695168 | 3974086 | 11.04% | 32025914 | 88.96%
Остаточный ресурс формокомплекта
шт |  | % | сутки
32025914 |  | 88.96% | 111.2011 | Начальник УРФ А.Д. Гавриленко

## Акт приемки
Утверждаю
Зам. дирекотора по ПиТ
ООО "Стеклозавод "Ведатранзит"
И.М. Александрович
[5 empty] | « » |  | 20 г.
Акт
приемки формокомплекта для производства бутылки:
БК-СХ-60-200-19067-Л1
Участок ремота форм | [5 empty] | 2020-01-23
Комиссия созданная приказом №72 от 20.09.2019 г. в составе:
- | председатель: |  | начальник производства |  |  |  | Я.В. Карчмит
- | члены: |  | начальник производственного участка |  |  |  | Д.Е. Серков
|  |  | начальник участка ремонта форм |  |  |  | А.Д. Гавриленко
составила настоящий акт в том, что указанный формокомплект прибывший | [6 empty] | 2020-01-23
имеет в наличии следующие детали:
№ п.п. | Наименование детали |  |  | Маркировка | Кол-во, шт. | Примечания
1 | Чистовая форма |  |  | 19067 | 19
(к серийному формокомплекту Лампада 1)
1 | Чистовая форма |  |  | 19068 | 18
(к серийному формокомплекту Лампада 2)
1 | Чистовая форма |  |  | 19069 | 18
(к серийному формокомплекту Лампада 3)
2 | Поддон |  |  | 0 | 19
(к серийному формокомплекту Лампада 1)
3 | Черновая форма |  |  | 0 | 60
(к серийному формокомплекту Лампада 1)
4 | Пресс головка |  |  | 0 | 20
(к серийному формокомплекту Лампада 1)
5 | Горловое кольцо |  |  | 0 | 28
(к серийному формокомплекту Лампада 1)
6 | Направляющее кольцо |  |  | 0 | 28
(к серийному формокомплекту Лампада 1)
7 | Плунжер |  |  | 0 | 78
(к серийному формокомплекту Лампада 1)
8 | Дутьевая головка |  |  | 0 | 18
(к серийному формокомплекту Лампада 1)
9 | Трубка дутьевой головки |  |  | 0 | 18
(к серийному формокомплекту Лампада 1)
10 | Плита охлаждения |  |  | 0 | 8
(к серийному формокомплекту Лампада 1)
Заключение: при осмотре деталей формокомплекта выявилось:
| 1. | Формокомплект соответствует требованиям КД и готов к эксплуатации.
Я.В. Карчмит
Д.Е. Серков
А.Д. Гавриленко

## Чист. форма
|  |  | ЛИСТ ОСМОТРА |  |  | Количество | 19
Чистовая форма
Изготовитель: |  | PCI
Название: |  | БК-СХ-60-200-19067-Л1
Замеры: |  | 0 |  |  |  | Дата: | 0
Код | Размер | + Tol. | - Tol. | Замер | Инструмент для измерения
A |  | 0.08 | -0.07 | мм | Штангенциркуль
B |  | 0.1 | -0.1 | мм | Штангенциркуль
C |  | 0.05 | -0.05 | мм | Штангенциркуль
D | 5 | 0.1 | 0 | +/- | Штангенциркуль
E | 10 | 0.1 | 0 | +/- | Штангенциркуль
H |  | 0.1 | -0.1 | мм | Штангенциркуль
I |  | 0.05 | -0.05 | мм | Штангенциркуль
K |  | 0.05 | -0.05 | мм | Штангенциркуль
M |  | 0.05 | 0 | +/- | Сопряжение с поддоном, визуально
N |  | 0.02 | -0.02 | мм | Штангенциркуль
P |  | 0.05 | -0.05 | мм | Штангенциркуль
R |  | 0.02 | -0.02 | мм | Щуп, лекальная линейка
S |  | 0.02 | -0.02 | мм | Щуп, лекальная линейка
Наличие вакуумных отверстий |  |  |  | +/- | Визуально
Наличие гравировки |  |  |  | +/- | Визуально
Слесарь-инструментальщик
[8 empty] | подпись | ФИО

## Чист. поддон
0 |  |  | ЛИСТ ОСМОТРА |  |  | Количество | 19
Чистовой поддон
Изготовитель: |  | PCI
Название: |  | БК-СХ-60-200-19067-Л1
Замеры: |  | 0 |  |  |  | Дата: | 0
Код | Размер | + Tol. | - Tol. | Замер | Инструмент для измерения
A |  | 0.05 | 0 | +/- | Сопряжение с формой, визуально
F | 25.5 | 0.1 | 0 | мм | Штангенциркуль
G |  | 0.1 | -0.1 | мм | Штангенциркуль
I |  | 0.1 | -0.1 | мм | Штангенциркуль
Совпадение отверстий с плитой охлаждения |  |  |  | +/- | Визуально
Полная высота |  |  |  |  | Штангенрейсмус
Наличие гравировки |  |  |  | +/- | Визуально
Слесарь-инструментальщик
[9 empty] | подпись | ФИО

## Чист. форма (2)
|  |  | ЛИСТ ОСМОТРА |  |  | Количество | 19
Чистовая форма
Изготовитель: |  | PCI
Название: |  | БК-СХ-60-200-19067-Л1
Замеры: |  | 0 |  |  |  | Дата: | 0
Код | Размер | + Tol. | - Tol. | Замер | Инструмент для измерения
A |  | 0.08 | -0.07 | мм | Штангенциркуль
B |  | 0.1 | -0.1 | мм | Штангенциркуль
C |  | 0.05 | -0.05 | мм | Штангенциркуль
D | 5 | 0.1 | 0 | +/- | Штангенциркуль
E | 10 | 0.1 | 0 | +/- | Штангенциркуль
H |  | 0.1 | -0.1 | мм | Штангенциркуль
I |  | 0.05 | -0.05 | мм | Штангенциркуль
K |  | 0.05 | -0.05 | мм | Штангенциркуль
M |  | 0.05 | 0 | +/- | Сопряжение с поддоном, визуально
N |  | 0.02 | -0.02 | мм | Штангенциркуль
P |  | 0.05 | -0.05 | мм | Штангенциркуль
R |  | 0.02 | -0.02 | мм | Щуп, лекальная линейка
S |  | 0.02 | -0.02 | мм | Щуп, лекальная линейка
Наличие вакуумных отверстий |  |  |  | +/- | Визуально
Наличие гравировки |  |  |  | +/- | Визуально
Слесарь-инструментальщик
[8 empty] | подпись | ФИО

## Чист. поддон (2)
0 |  |  | ЛИСТ ОСМОТРА |  |  | Количество | 19
Чистовой поддон
Изготовитель: |  | PCI
Название: |  | БК-СХ-60-200-19067-Л1
Замеры: |  | 0 |  |  |  | Дата: | 0
Код | Размер | + Tol. | - Tol. | Замер | Инструмент для измерения
A |  | 0.05 | 0 | +/- | Сопряжение с формой, визуально
F | 25.5 | 0.1 | 0 | мм | Штангенциркуль
G |  | 0.1 | -0.1 | мм | Штангенциркуль
I |  | 0.1 | -0.1 | мм | Штангенциркуль
Совпадение отверстий с плитой охлаждения |  |  |  | +/- | Визуально
Полная высота |  |  |  |  | Штангенрейсмус
Наличие гравировки |  |  |  | +/- | Визуально
Слесарь-инструментальщик
[9 empty] | подпись | ФИО

## Чист. форма (3)
|  |  | ЛИСТ ОСМОТРА |  |  | Количество | 19
Чистовая форма
Изготовитель: |  | PCI
Название: |  | БК-СХ-60-200-19067-Л1
Замеры: |  | 0 |  |  |  | Дата: | 0
Код | Размер | + Tol. | - Tol. | Замер | Инструмент для измерения
A |  | 0.08 | -0.07 | мм | Штангенциркуль
B |  | 0.1 | -0.1 | мм | Штангенциркуль
C |  | 0.05 | -0.05 | мм | Штангенциркуль
D | 5 | 0.1 | 0 | +/- | Штангенциркуль
E | 10 | 0.1 | 0 | +/- | Штангенциркуль
H |  | 0.1 | -0.1 | мм | Штангенциркуль
I |  | 0.05 | -0.05 | мм | Штангенциркуль
K |  | 0.05 | -0.05 | мм | Штангенциркуль
M |  | 0.05 | 0 | +/- | Сопряжение с поддоном, визуально
N |  | 0.02 | -0.02 | мм | Штангенциркуль
P |  | 0.05 | -0.05 | мм | Штангенциркуль
R |  | 0.02 | -0.02 | мм | Щуп, лекальная линейка
S |  | 0.02 | -0.02 | мм | Щуп, лекальная линейка
Наличие вакуумных отверстий |  |  |  | +/- | Визуально
Наличие гравировки |  |  |  | +/- | Визуально
Слесарь-инструментальщик
[8 empty] | подпись | ФИО

## Чист. поддон (3)
0 |  |  | ЛИСТ ОСМОТРА |  |  | Количество | 19
Чистовой поддон
Изготовитель: |  | PCI
Название: |  | БК-СХ-60-200-19067-Л1
Замеры: |  | 0 |  |  |  | Дата: | 0
Код | Размер | + Tol. | - Tol. | Замер | Инструмент для измерения
A |  | 0.05 | 0 | +/- | Сопряжение с формой, визуально
F | 25.5 | 0.1 | 0 | мм | Штангенциркуль
G |  | 0.1 | -0.1 | мм | Штангенциркуль
I |  | 0.1 | -0.1 | мм | Штангенциркуль
Совпадение отверстий с плитой охлаждения |  |  |  | +/- | Визуально
Полная высота |  |  |  |  | Штангенрейсмус
Наличие гравировки |  |  |  | +/- | Визуально
Слесарь-инструментальщик
[9 empty] | подпись | ФИО

## Черн. форма
|  |  | ЛИСТ ОСМОТРА |  |  | Количество | 60
Черновая форма
Изготовитель: |  | PCI
Название: |  | БК-СХ-60-200-19067-Л1
Замеры: |  | 0 |  |  |  | Дата: | 0
Код | Размер | + Tol. | - Tol. | Замер | Инструмент для измерения
A |  | 0.05 | -0.05 | мм | Штангенциркуль
D | 5 | 0.1 | 0 | +/- | Штангенциркуль
E | 10 | 0.1 | 0 | +/- | Штангенциркуль
G |  | 0.1 | -0.1 | мм | Штангенциркуль
I |  | 0.05 | -0.05 | мм | Штангенциркуль
K | 136.2 | 0.05 | -0.05 | мм | Штангенциркуль
L | 75.4 | 0.03 | 0 | +/- | Штангенциркуль
M |  | 0.05 | 0 | мм | Штангенциркуль
N |  | 0.05 | 0 | мм | Штангенциркуль
O |  | 0.02 | -0.02 | +/- | Сопряжение с поддоном, визуально
P | 0.2 | 0.02 | -0.02 | мм | Щуп, лекальная линейка
Слесарь-инструментальщик
[9 empty] | подпись | ФИО

## Черн. поддон
|  |  | ЛИСТ ОСМОТРА |  |  | Количество | 20
Черновой поддон
Изготовитель: |  | PCI
Название: |  | БК-СХ-60-200-19067-Л1
Замеры: |  | 0 |  |  |  | Дата: | 0
Код | Размер | + Tol. | - Tol. | Замер | Инструмент для измерения
ØB |  | 0.05 | 0 | +/- | Сопряжение с формой, визуально
C |  | 0.05 | -0.05 | мм | Штангенциркуль
D | 57 | 0.1 | -0.1 | мм | Штангенциркуль
ØE | 50 | 0 | -0.1 | мм | Штангенциркуль
ØF | 62 | 0 | -0.1 | мм | Штангенциркуль
G | 12.7 | 0 | -0.07 | +/- | Штангенциркуль
Слесарь-инструментальщик
[9 empty] | подпись | ФИО

## Горл. кольцо
|  |  | ЛИСТ ОСМОТРА |  |  | Количество | 28
Горловое кольцо
Изготовитель: |  | PCI
Название: |  | БК-СХ-60-200-19067-Л1
Замеры: |  | 0 |  |  |  | Дата: | 0
Код | Размер | + Tol. | - Tol. | Замер | Инструмент для измерения
A | 75.4 | 0.01 | -0.01 | +/- | Штангенциркуль
B |  | 0.05 | 0 | мм | Штангенциркуль
C |  | 0.05 | 0 | мм | Штангенциркуль
D | 38.1 | 0.03 | 0 | +/- | Сопряжение с пресс-кольцом
E | 45.3 | 0.03 | 0 | +/- | Сопряжение с втулкой плунжера
F |  | 0.04 | 0.01 | мм | Штангенциркуль
H |  | 0.1 | 0 | мм | Штангенциркуль
J |  | 0.05 | -0.05 | мм | Штангенциркуль
K | 9.52 | 0.03 | 0 | +/- | Сопряжение с пресс-кольцом
P |  | 0.05 | -0.05 | мм | Штангенциркуль
Сопряжение с черновой формой |  |  |  | +/- | Сопряжение с формой, визуально
Слесарь-инструментальщик
[9 empty] | подпись | ФИО

## Финиш. кольцо
|  |  | ЛИСТ ОСМОТРА |  |  | Количество | 28
Направляющее кольцо
Изготовитель: |  | PCI
Название: |  | БК-СХ-60-200-19067-Л1
Замеры: |  | 0 |  |  |  | Дата: | 0
Код | Размер | + Tol. | - Tol. | Замер | Инструмент для измерения
B |  | 0.05 | 0 | +/- | Сопряжение с горл. кольцом, визуально
C |  | 0.02 | 0 | мм | Штангенциркуль
D | 28.6 | 0 | -0.03 | +/- | Сопряжение с плунжером
E | 62 | 0.1 | -0.1 | мм | Штангенциркуль
H |  | 0 | -0.03 | мм | Штангенциркуль
I | 9.5 | 0 | -0.02 | мм | Штангенциркуль
Сопряжение с горловым кольцом |  |  |  | +/- | Визуально
Слесарь-инструментальщик
[9 empty] | подпись | ФИО

## Плунжер
|  |  | ЛИСТ ОСМОТРА |  |  | Количество | 78
Плунжер
Изготовитель: |  | PCI
Название: |  | БК-СХ-60-200-19067-Л1
Замеры: |  | 0 |  |  |  | Дата: | 0
Код | Размер | + Tol. | - Tol. | Замер | Инструмент для измерения
A |  | 0.05 | -0.05 | мм | Штангенциркуль
B |  | 0.02 | 0 | мм | Штангенциркуль
C | 45.2 | 0 | -0.1 | мм | Штангенциркуль
D | 37 | 0 | -0.1 | мм | Штангенциркуль
E | 28.5 | 0 | -0.1 | мм | Штангенциркуль
F | 9.5 | 0.02 | -0.05 | мм | Штангенциркуль
G | 23.8 | 0 | -0.05 | мм | Штангенциркуль
H |  | 0.05 | 0 | +/- | Сопряжение: втулка+финишное
I | 28.5 | 0 | -0.03 | мм | Штангенциркуль
Слесарь-инструментальщик
[9 empty] | подпись | ФИО

## Охладитель плунжера
|  |  | ЛИСТ ОСМОТРА |  |  | Количество | 83
Охладитель плунжера
Изготовитель: |  | PCI
Название: |  | БК-СХ-60-200-19067-Л1
Замеры: |  | 0 |  |  |  | Дата: | 0
Код | Размер | + Tol. | - Tol. | Замер | Инструмент для измерения
A |  | 0 | -0.2 | мм | Штангенциркуль
B |  | 0.03 | -0.03 | мм | Штангенциркуль
C |  | 0 | -0.03 | +/- | Штангенциркуль
D |  | 0.05 | -0.05 | +/- | Штангенциркуль
E |  | 0.1 | -0.1 | мм | Штангенциркуль
F |  | 0.05 | -0.05 | мм | Штангенциркуль
H |  | 0.05 | -0.05 | мм | Штангенциркуль
I |  | 0.05 | -0.05 | мм | Штангенциркуль
Сопряжение: плунжер+г/к+ф/к |  |  |  | +/- | Визуально
Слесарь-инструментальщик
[9 empty] | подпись | ФИО

## Дут. головка
|  |  | ЛИСТ ОСМОТРА |  |  | Количество | 18
Дутьевая головка
Изготовитель: |  | PCI
Название: |  | БК-СХ-60-200-19067-Л1
Замеры: |  | 0 |  |  |  | Дата: | 0
Код | Размер | + Tol. | - Tol. | Замер | Инструмент для измерения
A |  | 0.1 | -0.1 | мм | Штангенциркуль
B |  | 0.1 | 0 | мм | Штангенциркуль
C | 60 | 0.1 | -0.1 | мм | Штангенциркуль
D |  | 0.1 | -0.1 | мм | Штангенциркуль
E | 12.7 | 0 | -0.07 | +/- | Штангенциркуль
F | 50.6 | 0.05 | -0.05 | +/- | Штангенциркуль
G | 62 | 0.1 | -0.1 | мм | Штангенциркуль
Слесарь-инструментальщик
[9 empty] | подпись | ФИО

## Плита охлаждения
|  |  | ЛИСТ ОСМОТРА |  |  | Количество | 0
Плита охлаждения
Изготовитель: |  | PCI
Название: |  | БК-СХ-60-200-19067-Л1
Замеры: |  | 0 |  |  |  | Дата: | 0
Код | Размер | + Tol. | - Tol. | Замер | Инструмент для измерения
A |  | 0.1 | -0.1 | мм | Штангенциркуль
B |  | 0 | -0.05 | +/- | Сопряжение с черновой формой
C |  | 0.1 | -0.1 | мм | Штангенциркуль
F | 12 | 0.1 | -0.1 | мм | Штангенциркуль
G |  | 0.1 | -0.1 | мм | Штангенциркуль
Слесарь-инструментальщик
[9 empty] | подпись | ФИО