## Данные
Изделие | [5 empty] | Если данные на другом листе отображаются формулой
ХXI-КПМ-26-2-700-17 (Экстра New) | [5 empty] | Текстовый формат ячейки?
Поменяйте формат ячейки на Общий через Ctrl+1, потом F2, Enter.
Изготовитель формокомплекта
PCI
Номер контракта
Дата контракта |  |  | Дата приемки |  | Состав комиссии
|  |  | 2020-07-02 |  | начальник производства |  | Я.В. Карчмит
[5 empty] | начальник производственного участка |  | Д.Е. Серков
Детали формокомплекта | Количество, шт. | Маркировка деталей | Вес, кг. | Вес полный, кг. | начальник участка ремонта форм |  | А.Д. Гавриленко
Чистовая форма | 24 | ХXI-КПМ-26-2-700-17 ExtraNew | 32.5 | 780
Чистовой поддон | 24 | ХXI-КПМ-26-2-700-17 ExtraNew | 3 | 72
Черновая форма | 32 | ХXI-КПМ-26-2-700-17 ExtraNew | 34.2 | 1094.4
Черновой поддон | 32 | ХXI-КПМ-26-2-700-17 ExtraNew | 1.3 | 41.6
Горловое кольцо | 59 | ХXI-КПМ-26-2-700-17 ExtraNew | 1.29 | 76.11
Направляющее кольцо | 70 | ХXI-КПМ-26-2-700-17 ExtraNew | 0.3 | 21
Плунжер | 40 | ХXI-КПМ-26-2-700-17 ExtraNew | 0.5 | 20
Втулка плунжера | 20 | ХXI-КПМ-26-2-700-17 ExtraNew | 0.4 | 8
Хватки | 24 | PSI/5015 |  | 0
Воронка | 20 | ХXI-КПМ-26-2-700-17 ExtraNew | 1.7 | 34
Плита охлаждения | 8 | ХXI-КПМ-26-2-700-17 ExtraNew | 3 | 24
Охладитель плунжера |  |  |  | 0
Дутьевая головка | 20 | ХXI-КПМ-26-2-700-17 ExtraNew | 1.5 | 30
Трубка дутьевой головки
|  |  |  | 2201.11 | 2400 | 198.89
Принадлежность деталей формокомплекта
(к серийному формокомплекту ХXI-КПМ-26-2-700-17 Экстра New)

## Паспорт
| Формокомплект бутылки |  | ХXI-КПМ-26-2-700-17 (Экстра New)
(владелец ООО "Булбаш" дог. безв. польз. №0910 от 09.10.2019)
Дата поставки 03.10.2019 (c остаточным ресурсом 100 %)
№ п/п | Наименование деталей | Маркировка | Кол-во по ТТН, шт | Фактическое количество деталей по акту приемки, шт. | Кол-во непригодных, шт. | Фактически пригодных деталей, шт. | Остаточный ресурс детали, %
1 | Чистовая форма | ХXI-КПМ-26-2-700-17 ExtraNew | 24 | 24 |  | 24
2 | Чистовой поддон | ХXI-КПМ-26-2-700-17 ExtraNew | 24 | 24 |  | 24
3 | Черновая форма | ХXI-КПМ-26-2-700-17 ExtraNew | 32 | 32 |  | 32
4 | Черновой поддон | ХXI-КПМ-26-2-700-17 ExtraNew | 32 | 32 |  | 32
5 | Горловое кольцо | ХXI-КПМ-26-2-700-17 ExtraNew | 59 | 59 |  | 59
6 | Направляющее кольцо | ХXI-КПМ-26-2-700-17 ExtraNew | 70 | 70 |  | 70
7 | Плунжер | ХXI-КПМ-26-2-700-17 ExtraNew | 40 | 40 |  | 40
8 | Втулка плунжера | ХXI-КПМ-26-2-700-17 ExtraNew | 20 | 20 |  | 20
9 | Хватки | PSI/5015 | 24 | 24 |  | 24
10 | Воронка | ХXI-КПМ-26-2-700-17 ExtraNew | 20 | 20 |  | 20
11 | Плита охлаждения | ХXI-КПМ-26-2-700-17 ExtraNew | 8 | 8 |  | 8
Процесс эксплуатации формокомплекта
Начальный ресурс формо-комплекта, шт. | Дата установки формокомплекта | Дата снятия формокомплекта | Дата текущего контроля | Количество выпущеной продукции, шт. | Количество капель, прошедших через формы, шт. | Выработка формо-комплекта в ,% | Остаточный ресурс формо-комплекта, шт. | Остаточный ресурс формо-комплекта, %. | Вес, гр. (ном. 700 гр.)
16800000 | 2020-08-05 | 2020-08-07 | 2020-08-27 | 319488 | 352449 | 2.098% | 16447551 | 97.9%
| 2020-10-13 | 2020-10-15 | 2020-11-02 | 310752 | 355049 | 2.113% | 16092502 | 95.79%
| 2020-12-16 | 2020-12-18 | 2021-01-04 | 338238 | 365096 | 2.173% | 15727406 | 93.62%
| 2021-03-23 | 2021-03-24 | 2021-04-01 | 229632 | 247738 | 1.475% | 15479668 | 92.14%
| 2021-05-21 | 2021-05-24 | 2021-06-02 | 416946 | 432788 | 2.576% | 15046880 | 89.56%
Итого: |  |  |  | 1615056 | 1753120 | 10.44% | 15046880 | 89.56%
Остаточный ресурс формокомплекта
шт |  | % | сутки
15046880 |  | 89.56% | 111.956 | Начальник УРФ А.Д. Гавриленко

## Акт приемки
Утверждаю
Зам. дирекотора
ООО "Стеклозавод "Ведатранзит"
И.М. Александрович
[5 empty] | « » |  | 20 г.
Акт
приемки формокомплекта для производства бутылки:
ХXI-КПМ-26-2-700-17 (Экстра New)
Участок ремота форм | [5 empty] | 2020-07-02
Комиссия созданная приказом №72 от 20.09.2019 г. в составе:
- | председатель: |  | начальник производства |  |  |  | Я.В. Карчмит
- | члены: |  | начальник производственного участка |  |  |  | Д.Е. Серков
|  |  | начальник участка ремонта форм |  |  |  | А.Д. Гавриленко
составила настоящий акт в том, что указанный формокомплект прибывший | [6 empty] | 2020-07-02
имеет в наличии следующие детали:
№ п.п. | Наименование детали |  |  | Маркировка | Кол-во, шт. | Примечания
1 | Чистовая форма |  |  | ХXI-КПМ-26-2-700-17 ExtraNew | 24
(к серийному формокомплекту ХXI-КПМ-26-2-700-17 Экстра New)
2 | Поддон |  |  | ХXI-КПМ-26-2-700-17 ExtraNew | 24
(к серийному формокомплекту ХXI-КПМ-26-2-700-17 Экстра New)
3 | Черновая форма |  |  | ХXI-КПМ-26-2-700-17 ExtraNew | 32
(к серийному формокомплекту ХXI-КПМ-26-2-700-17 Экстра New)
4 | Пресс головка |  |  | ХXI-КПМ-26-2-700-17 ExtraNew | 32
(к серийному формокомплекту ХXI-КПМ-26-2-700-17 Экстра New)
5 | Горловое кольцо |  |  | ХXI-КПМ-26-2-700-17 ExtraNew | 59
(к серийному формокомплекту ХXI-КПМ-26-2-700-17 Экстра New)
6 | Направляющее кольцо |  |  | ХXI-КПМ-26-2-700-17 ExtraNew | 70
(к серийному формокомплекту ХXI-КПМ-26-2-700-17 Экстра New)
7 | Плунжер |  |  | ХXI-КПМ-26-2-700-17 ExtraNew | 40
(к серийному формокомплекту ХXI-КПМ-26-2-700-17 Экстра New)
8 | Втулка плунжера |  |  | ХXI-КПМ-26-2-700-17 ExtraNew | 20
(к серийному формокомплекту ХXI-КПМ-26-2-700-17 Экстра New)
9 | Воронка |  |  | ХXI-КПМ-26-2-700-17 ExtraNew | 20
(к серийному формокомплекту ХXI-КПМ-26-2-700-17 Экстра New)
10 | Дутьевая головка |  |  | ХXI-КПМ-26-2-700-17 ExtraNew | 20
(к серийному формокомплекту ХXI-КПМ-26-2-700-17 Экстра New)
11 | Трубка дутьевой головки |  |  | 0 | 0
(к серийному формокомплекту ХXI-КПМ-26-2-700-17 Экстра New)
12 | Плита охлаждения |  |  | ХXI-КПМ-26-2-700-17 ExtraNew | 8
(к серийному формокомплекту ХXI-КПМ-26-2-700-17 Экстра New)
Заключение: при осмотре деталей формокомплекта выявилось:
| 1. | Формокомплект соответствует требованиям КД и готов к эксплуатации.
Я.В. Карчмит
Д.Е. Серков
А.Д. Гавриленко

## Чист. форма
|  |  | ЛИСТ ОСМОТРА |  |  | Количество | 24
Чистовая форма
Изготовитель: |  | PCI
Название: |  | ХXI-КПМ-26-2-700-17 (Экстра New)
Замеры: |  | 0 |  |  |  | Дата: | 0
Код | Размер | + Tol. | - Tol. | Замер | Инструмент для измерения
A |  | 0.08 | -0.07 | мм | Штангенциркуль
B |  | 0.1 | -0.1 | мм | Штангенциркуль
C |  | 0.05 | -0.05 | мм | Штангенциркуль
D | 5 | 0.1 | 0 | +/- | Штангенциркуль
E | 10 | 0.1 | 0 | +/- | Штангенциркуль
H |  | 0.1 | -0.1 | мм | Штангенциркуль
I |  | 0.05 | -0.05 | мм | Штангенциркуль
K |  | 0.05 | -0.05 | мм | Штангенциркуль
M |  | 0.05 | 0 | +/- | Сопряжение с поддоном, визуально
N |  | 0.02 | -0.02 | мм | Штангенциркуль
P |  | 0.05 | -0.05 | мм | Штангенциркуль
R |  | 0.02 | -0.02 | мм | Щуп, лекальная линейка
S |  | 0.02 | -0.02 | мм | Щуп, лекальная линейка
Наличие вакуумных отверстий |  |  |  | +/- | Визуально
Наличие гравировки |  |  |  | +/- | Визуально
Слесарь-инструментальщик
[8 empty] | подпись | ФИО

## Чист. поддон
0 |  |  | ЛИСТ ОСМОТРА |  |  | Количество | 24
Чистовой поддон
Изготовитель: |  | PCI
Название: |  | ХXI-КПМ-26-2-700-17 (Экстра New)
Замеры: |  | 0 |  |  |  | Дата: | 0
Код | Размер | + Tol. | - Tol. | Замер | Инструмент для измерения
A |  | 0.05 | 0 | +/- | Сопряжение с формой, визуально
F | 25.5 | 0.1 | 0 | мм | Штангенциркуль
G |  | 0.1 | -0.1 | мм | Штангенциркуль
I |  | 0.1 | -0.1 | мм | Штангенциркуль
Совпадение отверстий с плитой охлаждения |  |  |  | +/- | Визуально
Полная высота мм |  |  |  |  | Штангенрейсмус
Наличие гравировки |  |  |  | +/- | Визуально
Слесарь-инструментальщик
[9 empty] | подпись | ФИО

## Черн. форма
|  |  | ЛИСТ ОСМОТРА |  |  | Количество | 32
Черновая форма
Изготовитель: |  | PCI
Название: |  | ХXI-КПМ-26-2-700-17 (Экстра New)
Замеры: |  | 0 |  |  |  | Дата: | 0
Код | Размер | + Tol. | - Tol. | Замер | Инструмент для измерения
A |  | 0.05 | -0.05 | мм | Штангенциркуль
D | 5 | 0.1 | 0 | +/- | Штангенциркуль
E | 10 | 0.1 | 0 | +/- | Штангенциркуль
G |  | 0.1 | -0.1 | мм | Штангенциркуль
I |  | 0.05 | -0.05 | мм | Штангенциркуль
K | 136.2 | 0.05 | -0.05 | мм | Штангенциркуль
L | 75.4 | 0.03 | 0 | +/- | Штангенциркуль
M |  | 0.05 | 0 | мм | Штангенциркуль
N |  | 0.05 | 0 | мм | Штангенциркуль
O |  | 0.02 | -0.02 | +/- | Сопряжение с поддоном, визуально
P | 0.2 | 0.02 | -0.02 | мм | Щуп, лекальная линейка
Слесарь-инструментальщик
[9 empty] | подпись | ФИО

## Черн. поддон
|  |  | ЛИСТ ОСМОТРА |  |  | Количество | 32
Черновой поддон
Изготовитель: |  | PCI
Название: |  | ХXI-КПМ-26-2-700-17 (Экстра New)
Замеры: |  | 0 |  |  |  | Дата: | 0
Код | Размер | + Tol. | - Tol. | Замер | Инструмент для измерения
ØB |  | 0.05 | 0 | +/- | Сопряжение с формой, визуально
C |  | 0.05 | -0.05 | мм | Штангенциркуль
D | 57 | 0.1 | -0.1 | мм | Штангенциркуль
ØE | 50 | 0 | -0.1 | мм | Штангенциркуль
ØF | 62 | 0 | -0.1 | мм | Штангенциркуль
G | 12.7 | 0 | -0.07 | +/- | Штангенциркуль
Слесарь-инструментальщик
[9 empty] | подпись | ФИО

## Горл. кольцо
|  |  | ЛИСТ ОСМОТРА |  |  | Количество | 59
Горловое кольцо
Изготовитель: |  | PCI
Название: |  | ХXI-КПМ-26-2-700-17 (Экстра New)
Замеры: |  | 0 |  |  |  | Дата: | 0
Код | Размер | + Tol. | - Tol. | Замер | Инструмент для измерения
A | 75.4 | 0.01 | -0.01 | +/- | Штангенциркуль
B |  | 0.05 | 0 | мм | Штангенциркуль
C |  | 0.05 | 0 | мм | Штангенциркуль
D | 38.1 | 0.03 | 0 | +/- | Сопряжение с пресс-кольцом
E | 45.3 | 0.03 | 0 | +/- | Сопряжение с втулкой плунжера
F |  | 0.04 | 0.01 | мм | Штангенциркуль
H |  | 0.1 | 0 | мм | Штангенциркуль
J |  | 0.05 | -0.05 | мм | Штангенциркуль
K | 9.52 | 0.03 | 0 | +/- | Сопряжение с пресс-кольцом
P |  | 0.05 | -0.05 | мм | Штангенциркуль
Сопряжение с черновой формой |  |  |  | +/- | Сопряжение с формой, визуально
Слесарь-инструментальщик
[9 empty] | подпись | ФИО

## Финиш. кольцо
|  |  | ЛИСТ ОСМОТРА |  |  | Количество | 70
Направляющее кольцо
Изготовитель: |  | PCI
Название: |  | ХXI-КПМ-26-2-700-17 (Экстра New)
Замеры: |  | 0 |  |  |  | Дата: | 0
Код | Размер | + Tol. | - Tol. | Замер | Инструмент для измерения
B |  | 0.05 | 0 | +/- | Сопряжение с горл. кольцом, визуально
C |  | 0.02 | 0 | мм | Штангенциркуль
D | 28.6 | 0 | -0.03 | +/- | Сопряжение с плунжером
E | 62 | 0.1 | -0.1 | мм | Штангенциркуль
H |  | 0 | -0.03 | мм | Штангенциркуль
I | 9.5 | 0 | -0.02 | мм | Штангенциркуль
Сопряжение с горловым кольцом |  |  |  | +/- | Визуально
Слесарь-инструментальщик
[9 empty] | подпись | ФИО

## Плунжер
|  |  | ЛИСТ ОСМОТРА |  |  | Количество | 40
Плунжер
Изготовитель: |  | PCI
Название: |  | ХXI-КПМ-26-2-700-17 (Экстра New)
Замеры: |  | 0 |  |  |  | Дата: | 0
Код | Размер | + Tol. | - Tol. | Замер | Инструмент для измерения
A |  | 0.05 | -0.05 | мм | Штангенциркуль
B |  | 0.02 | 0 | мм | Штангенциркуль
C | 45.2 | 0 | -0.1 | мм | Штангенциркуль
D | 37 | 0 | -0.1 | мм | Штангенциркуль
E | 28.5 | 0 | -0.1 | мм | Штангенциркуль
F | 9.5 | 0.02 | -0.05 | мм | Штангенциркуль
G | 23.8 | 0 | -0.05 | мм | Штангенциркуль
H |  | 0.05 | 0 | +/- | Сопряжение: втулка+финишное
I | 28.5 | 0 | -0.03 | мм | Штангенциркуль
Слесарь-инструментальщик
[9 empty] | подпись | ФИО

## Втулка
|  |  | ЛИСТ ОСМОТРА |  |  | Количество | 20
Втулка плунжера
Изготовитель: |  | PCI
Название: |  | ХXI-КПМ-26-2-700-17 (Экстра New)
Замеры: |  | 0 |  |  |  | Дата: | 0
Код | Размер | + Tol. | - Tol. | Замер | Инструмент для измерения
A | 58.6 | 0 | -0.2 | мм | Штангенциркуль
B | 45.2 | 0.03 | -0.03 | мм | Штангенциркуль
C | 28.6 | 0 | -0.03 | +/- | Штангенциркуль
D | 45.3 | 0.05 | -0.05 | +/- | Штангенциркуль
E | 70 | 0.1 | -0.1 | мм | Штангенциркуль
F | 9.1 | 0.05 | -0.05 | мм | Штангенциркуль
H | 46 | 0.05 | -0.05 | мм | Штангенциркуль
I | 57.9 | 0.05 | -0.05 | мм | Штангенциркуль
Сопряжение: плунжер+г/к+ф/к |  |  |  | +/- | Визуально
Слесарь-инструментальщик
[9 empty] | подпись | ФИО

## Дут. головка
|  |  | ЛИСТ ОСМОТРА |  |  | Количество | 20
Дутьевая головка
Изготовитель: |  | PCI
Название: |  | ХXI-КПМ-26-2-700-17 (Экстра New)
Замеры: |  | 0 |  |  |  | Дата: | 0
Код | Размер | + Tol. | - Tol. | Замер | Инструмент для измерения
A |  | 0.1 | -0.1 | мм | Штангенциркуль
B |  | 0.1 | 0 | мм | Штангенциркуль
C | 60 | 0.1 | -0.1 | мм | Штангенциркуль
D |  | 0.1 | -0.1 | мм | Штангенциркуль
E | 12.7 | 0 | -0.07 | +/- | Штангенциркуль
F | 50.6 | 0.05 | -0.05 | +/- | Штангенциркуль
G | 62 | 0.1 | -0.1 | мм | Штангенциркуль
Слесарь-инструментальщик
[9 empty] | подпись | ФИО

## Воронка
|  |  | ЛИСТ ОСМОТРА |  |  | Количество | 20
Воронка
Изготовитель: |  | PCI
Название: |  | ХXI-КПМ-26-2-700-17 (Экстра New)
Замеры: |  | 0 |  |  |  | Дата: | 0
Код | Размер | + Tol. | - Tol. | Замер | Инструмент для измерения
A |  | 0.1 | -0.1 | мм | Штангенциркуль
B |  | 0 | -0.05 | +/- | Сопряжение с черновой формой
C | 89 | 0.1 | -0.1 | мм | Штангенциркуль
F | 12 | 0.1 | -0.1 | мм | Штангенциркуль
G |  | 0.1 | -0.1 | мм | Штангенциркуль
Слесарь-инструментальщик
[9 empty] | подпись | ФИО