## Данные
Изделие | [5 empty] | Если данные на другом листе отображаются формулой
XXI-B-28-2-450-19 (Калина 0.45 л.) | [5 empty] | Текстовый формат ячейки?
Поменяйте формат ячейки на Общий через Ctrl+1, потом F2, Enter.
Изготовитель формокомплекта
PCI
Номер контракта
Дата контракта |  |  | Дата приемки |  | Состав комиссии
|  |  | 2020-01-09 |  | начальник производства |  | Я.В. Карчмит
[5 empty] | начальник производственного участка |  | Д.Е. Серков
Детали формокомплекта | Количество, шт. | Маркировка деталей | Вес, кг. | Вес полный, кг. | начальник участка ремонта форм |  | А.Д. Гавриленко
Чистовая форма | 24 | XXI-B-28-2-450-19 | 32.5 | 780
Чистовой поддон | 24 | XXI-B-28-2-450-19 | 3 | 72
Черновая форма | 32 | XXI-B-28-2-450-19 | 34.2 | 1094.4
Черновой поддон | 32 | XXI-B-28-2-450-19 | 1.3 | 41.6
Горловое кольцо | 60 | XXI-B-28-2-450-19 | 1.29 | 77.4
Направляющее кольцо | 80 | XXI-B-28-2-450-19 | 0.3 | 24
Плунжер |  |  | 0.5 | 0
Втулка плунжера |  |  | 0.4 | 0
Хватки |  |  |  | 0
Воронка | 22 | XXI-B-28-2-450-19 | 1.7 | 37.4
Плита охлаждения |  |  | 3 | 0
Охладитель плунжера |  |  |  | 0
Дутьевая головка |  |  | 1.5 | 0
Трубка дутьевой головки
|  |  |  | 2126.8 | 2400 | 273.2
Принадлежность деталей формокомплекта
(к серийному формокомплекту XXI-B-28-2-450-19)

## Паспорт
| Формокомплект бутылки |  | XXI-B-28-2-450-19 (Калина 0.45 л.)
(владелец ООО "Ведатранзит" дог. №3 от 23.01.2019)
Дата поставки 03.10.2019 (c остаточным ресурсом 100 %)
№ п/п | Наименование деталей | Маркировка | Кол-во по ТТН, шт | Фактическое количество деталей по акту приемки, шт. | Кол-во непригодных, шт. | Фактически пригодных деталей, шт. | Остаточный ресурс детали, %
1 | Чистовая форма | XXI-B-28-2-450-19 | 24 | 24 |  | 24
2 | Чистовой поддон | XXI-B-28-2-450-19 | 24 | 24 |  | 24
3 | Черновая форма | XXI-B-28-2-450-19 | 32 | 32 |  | 32
4 | Черновой поддон | XXI-B-28-2-450-19 | 32 | 32 |  | 32
5 | Горловое кольцо | XXI-B-28-2-450-19 | 60 | 60 |  | 60
6 | Направляющее кольцо | XXI-B-28-2-450-19 | 80 | 80 |  | 80
7 | Плунжер | 0 | 0 |  |  | 0
8 | Втулка плунжера | 0 | 0 |  |  | 0
9 | Хватки | 0 | 0 | нет |  | #VALUE!
10 | Воронка | XXI-B-28-2-450-19 | 22 | 22 |  | 22
11 | Плита охлаждения | 0 | 0 |  |  | 0
12 | Охладитель плунжера | 0 | 0 |  |  | 0
Процесс эксплуатации формокомплекта
Начальный ресурс формо-комплекта, шт. | Дата установки формо-комплекта | Дата снятия формо-комплекта | Дата текущего контроля | Количество выпущеной продукции, шт. | Количество капель, прошедших через формы, шт. | Выработка формо-комплекта в ,% | Остаточный ресурс формо-комплекта, шт. | Остаточный ресурс формо-комплекта, %. | Вес, гр. (ном. 305 гр.)
16800000 | 2020-01-16 | 2020-01-20 | 2020-01-27 | 895356 | 942062 | 5.608% | 15857938 | 94.39% | 305
| 2020-05-17 | 2020-05-20 | 2020-05-21 | 694260 | 745427 | 4.437% | 15112511 | 89.96% | 306
| 2020-08-18 | 2020-08-21 | 2020-08-27 | 720594 | 761173 | 4.531% | 14351338 | 85.42% | 310
| 2021-03-13 | 2021-03-15 | 2021-04-01 | 543438 | 572897 | 3.41% | 13778441 | 82.01% | 308
Итого: |  |  |  | 2853648 | 3021559 | 17.99% | 13778441 | 82.01%
Остаточный ресурс формокомплекта
шт |  | % | сутки
13778441 |  | 82.01% | 102.5182 | Начальник УРФ А.Д. Гавриленко

## Акт приемки
Утверждаю
Зам. дирекотора по ПиТ
ООО "Стеклозавод "Ведатранзит"
И.М. Александрович
[5 empty] | « » |  | 20 г.
Акт
приемки формокомплекта для производства бутылки:
XXI-B-28-2-450-19 (Калина 0.45 л.)
Участок ремота форм | [5 empty] | 2020-01-09
Комиссия созданная приказом №72 от 20.09.2019 г. в составе:
- | председатель: |  | начальник производства |  |  |  | Я.В. Карчмит
- | члены: |  | начальник производственного участка |  |  |  | Д.Е. Серков
|  |  | начальник участка ремонта форм |  |  |  | А.Д. Гавриленко
составила настоящий акт в том, что указанный формокомплект прибывший | [6 empty] | 2020-01-09
имеет в наличии следующие детали:
№ п.п. | Наименование детали |  |  | Маркировка | Кол-во, шт. | Примечания
1 | Чистовая форма |  |  | XXI-B-28-2-450-19 | 24
(к серийному формокомплекту XXI-B-28-2-450-19)
2 | Поддон |  |  | XXI-B-28-2-450-19 | 24
(к серийному формокомплекту XXI-B-28-2-450-19)
3 | Черновая форма |  |  | XXI-B-28-2-450-19 | 32
(к серийному формокомплекту XXI-B-28-2-450-19)
4 | Пресс головка |  |  | XXI-B-28-2-450-19 | 32
(к серийному формокомплекту XXI-B-28-2-450-19)
5 | Горловое кольцо |  |  | XXI-B-28-2-450-19 | 60
(к серийному формокомплекту XXI-B-28-2-450-19)
6 | Направляющее кольцо |  |  | XXI-B-28-2-450-19 | 80
(к серийному формокомплекту XXI-B-28-2-450-19)
7 | Плунжер |  |  | 0 | 0
(к серийному формокомплекту XXI-B-28-2-450-19)
8 | Втулка плунжера |  |  | 0 | 0
(к серийному формокомплекту XXI-B-28-2-450-19)
9 | Воронка |  |  | XXI-B-28-2-450-19 | 22
(к серийному формокомплекту XXI-B-28-2-450-19)
10 | Дутьевая головка |  |  | 0 | 0
(к серийному формокомплекту XXI-B-28-2-450-19)
11 | Трубка дутьевой головки |  |  | 0 | 0
(к серийному формокомплекту XXI-B-28-2-450-19)
12 | Плита охлаждения |  |  | 0 | 0
(к серийному формокомплекту XXI-B-28-2-450-19)
Заключение: при осмотре деталей формокомплекта выявилось:
| 1. | Формокомплект соответствует требованиям КД и готов к эксплуатации.
Я.В. Карчмит
Д.Е. Серков
А.Д. Гавриленко

## Чист. форма
|  |  | ЛИСТ ОСМОТРА |  |  | Количество | 24
Чистовая форма
Изготовитель: |  | PCI
Название: |  | XXI-B-28-2-450-19 (Калина 0.45 л.)
Замеры: |  | 0 |  |  |  | Дата: | 0
Код | Размер | + Tol. | - Tol. | Замер | Инструмент для измерения
A | 270.7 | 0.08 | -0.07 | мм | Штангенциркуль
B | 152.2 | 0.1 | -0.1 | мм | Штангенциркуль
C | 27.8 | 0.05 | -0.05 | мм | Штангенциркуль
D | 5 | 0.1 | 0 | +/- | Штангенциркуль
E | 10 | 0.1 | 0 | +/- | Штангенциркуль
H | 157 | 0.1 | -0.1 | мм | Штангенциркуль
I | 245.3 | 0.05 | -0.05 | мм | Штангенциркуль
K | 138 | 0.05 | -0.05 | мм | Штангенциркуль
M | 61.5 | 0.05 | 0 | +/- | Сопряжение с поддоном, визуально
N | 25.2 | 0.02 | -0.02 | мм | Штангенциркуль
P | 60.1 | 0.05 | -0.05 | мм | Штангенциркуль
R | 0.3 | 0.02 | -0.02 | мм | Щуп, лекальная линейка
S | 0,2/0,1 | 0.02 | -0.02 | мм | Щуп, лекальная линейка
Наличие вакуумных отверстий |  |  |  | +/- | Визуально
Наличие гравировки |  |  |  | +/- | Визуально
Слесарь-инструментальщик
[8 empty] | подпись | ФИО

## Чист. поддон
0 |  |  | ЛИСТ ОСМОТРА |  |  | Количество | 24
Чистовой поддон
Изготовитель: |  | PCI
Название: |  | XXI-B-28-2-450-19 (Калина 0.45 л.)
Замеры: |  | 0 |  |  |  | Дата: | 0
Код | Размер | + Tol. | - Tol. | Замер | Инструмент для измерения
A | 61.4 | 0.05 | 0 | +/- | Сопряжение с формой, визуально
F | 25.5 | 0.1 | 0 | мм | Штангенциркуль
G | 20 | 0.1 | -0.1 | мм | Штангенциркуль
I | 45.4 | 0.1 | -0.1 | мм | Штангенциркуль
Совпадение отверстий с плитой охлаждения |  |  |  | +/- | Визуально
Полная высота 45,4 мм |  |  |  |  | Штангенрейсмус
Наличие гравировки |  |  |  | +/- | Визуально
Слесарь-инструментальщик
[9 empty] | подпись | ФИО

## Черн. форма
|  |  | ЛИСТ ОСМОТРА |  |  | Количество | 32
Черновая форма
Изготовитель: |  | PCI
Название: |  | XXI-B-28-2-450-19 (Калина 0.45 л.)
Замеры: |  | 0 |  |  |  | Дата: | 0
Код | Размер | + Tol. | - Tol. | Замер | Инструмент для измерения
A | 251.95 | 0.05 | -0.05 | мм | Штангенциркуль
D | 5 | 0.1 | 0 | +/- | Штангенциркуль
E | 10 | 0.1 | 0 | +/- | Штангенциркуль
G | 157 | 0.1 | -0.1 | мм | Штангенциркуль
I | 225 | 0.05 | -0.05 | мм | Штангенциркуль
K | 136.2 | 0.05 | -0.05 | мм | Штангенциркуль
L | 75.4 | 0.03 | 0 | +/- | Штангенциркуль
M | 24.8 | 0.05 | 0 | мм | Штангенциркуль
N | 36 | 0.05 | 0 | мм | Штангенциркуль
O | 77.88 | 0.02 | -0.02 | +/- | Сопряжение с поддоном, визуально
P | 0.2 | 0.02 | -0.02 | мм | Щуп, лекальная линейка
Слесарь-инструментальщик
[9 empty] | подпись | ФИО

## Черн. поддон
|  |  | ЛИСТ ОСМОТРА |  |  | Количество | 32
Черновой поддон
Изготовитель: |  | PCI
Название: |  | XXI-B-28-2-450-19 (Калина 0.45 л.)
Замеры: |  | 0 |  |  |  | Дата: | 0
Код | Размер | + Tol. | - Tol. | Замер | Инструмент для измерения
ØB | 35.93 | 0.05 | 0 | +/- | Сопряжение с формой, визуально
C | 3 | 0.05 | -0.05 | мм | Штангенциркуль
D | 57 | 0.1 | -0.1 | мм | Штангенциркуль
ØE | 50 | 0 | -0.1 | мм | Штангенциркуль
ØF | 62 | 0 | -0.1 | мм | Штангенциркуль
G | 12.7 | 0 | -0.07 | +/- | Штангенциркуль
Слесарь-инструментальщик
[9 empty] | подпись | ФИО

## Горл. кольцо
|  |  | ЛИСТ ОСМОТРА |  |  | Количество | 60
Горловое кольцо
Изготовитель: |  | PCI
Название: |  | XXI-B-28-2-450-19 (Калина 0.45 л.)
Замеры: |  | 0 |  |  |  | Дата: | 0
Код | Размер | + Tol. | - Tol. | Замер | Инструмент для измерения
A | 75.4 | 0.01 | -0.01 | +/- | Штангенциркуль
B | 25 | 0.05 | 0 | мм | Штангенциркуль
C | 24.95 | 0.05 | 0 | мм | Штангенциркуль
D | 38.1 | 0.03 | 0 | +/- | Сопряжение с пресс-кольцом
E | 45.3 | 0.03 | 0 | +/- | Сопряжение с втулкой плунжера
F | 3.12 | 0.04 | 0.01 | мм | Штангенциркуль
H | 50.8 | 0.1 | 0 | мм | Штангенциркуль
J | 23.6 | 0.05 | -0.05 | мм | Штангенциркуль
K | 9.52 | 0.03 | 0 | +/- | Сопряжение с пресс-кольцом
S | 27.95 | 0.05 |  | мм | Штангенциркуль
P | 27.25 | 0.05 |  | мм | Штангенциркуль
Сопряжение с черновой формой |  |  |  | +/- | Сопряжение с формой, визуально
Слесарь-инструментальщик
[9 empty] | подпись | ФИО

## Финиш. кольцо
|  |  | ЛИСТ ОСМОТРА |  |  | Количество | 80
Направляющее кольцо
Изготовитель: |  | PCI
Название: |  | XXI-B-28-2-450-19 (Калина 0.45 л.)
Замеры: |  | 0 |  |  |  | Дата: | 0
Код | Размер | + Tol. | - Tol. | Замер | Инструмент для измерения
B | 24.8 | 0.05 | 0 | +/- | Сопряжение с горл. кольцом, визуально
C | 19.95 | 0.02 | 0 | мм | Штангенциркуль
D | 28.6 | 0 | -0.03 | +/- | Сопряжение с плунжером
E | 62 | 0.1 | -0.1 | мм | Штангенциркуль
H | 12.9 | 0 | -0.03 | мм | Штангенциркуль
I | 9.5 | 0 | -0.02 | мм | Штангенциркуль
Сопряжение с горловым кольцом |  |  |  | +/- | Визуально
Слесарь-инструментальщик
[9 empty] | подпись | ФИО

## Плунжер
|  |  | ЛИСТ ОСМОТРА |  |  | Количество | 0
Плунжер
Изготовитель: |  | PCI
Название: |  | XXI-B-28-2-450-19 (Калина 0.45 л.)
Замеры: |  | 0 |  |  |  | Дата: | 0
Код | Размер | + Tol. | - Tol. | Замер | Инструмент для измерения
A |  | 0.05 | -0.05 | мм | Штангенциркуль
B |  | 0.02 | 0 | мм | Штангенциркуль
C | 45.2 | 0 | -0.1 | мм | Штангенциркуль
D | 37 | 0 | -0.1 | мм | Штангенциркуль
E | 28.5 | 0 | -0.1 | мм | Штангенциркуль
F | 9.5 | 0.02 | -0.05 | мм | Штангенциркуль
G | 23.8 | 0 | -0.05 | мм | Штангенциркуль
H |  | 0.05 | 0 | +/- | Сопряжение: втулка+финишное
I | 28.5 | 0 | -0.03 | мм | Штангенциркуль
Слесарь-инструментальщик
[9 empty] | подпись | ФИО

## Втулка
|  |  | ЛИСТ ОСМОТРА |  |  | Количество | 0
Втулка плунжера
Изготовитель: |  | PCI
Название: |  | XXI-B-28-2-450-19 (Калина 0.45 л.)
Замеры: |  | 0 |  |  |  | Дата: | 0
Код | Размер | + Tol. | - Tol. | Замер | Инструмент для измерения
A | 58.6 | 0 | -0.2 | мм | Штангенциркуль
B | 45.2 | 0.03 | -0.03 | мм | Штангенциркуль
C | 28.6 | 0 | -0.03 | +/- | Штангенциркуль
D | 45.3 | 0.05 | -0.05 | +/- | Штангенциркуль
E | 70 | 0.1 | -0.1 | мм | Штангенциркуль
F | 9.1 | 0.05 | -0.05 | мм | Штангенциркуль
H | 46 | 0.05 | -0.05 | мм | Штангенциркуль
I | 57.9 | 0.05 | -0.05 | мм | Штангенциркуль
Сопряжение: плунжер+г/к+ф/к |  |  |  | +/- | Визуально
Слесарь-инструментальщик
[9 empty] | подпись | ФИО

## Дут. головка
|  |  | ЛИСТ ОСМОТРА |  |  | Количество | 0
Дутьевая головка
Изготовитель: |  | PCI
Название: |  | XXI-B-28-2-450-19 (Калина 0.45 л.)
Замеры: |  | 0 |  |  |  | Дата: | 0
Код | Размер | + Tol. | - Tol. | Замер | Инструмент для измерения
A |  | 0.1 | -0.1 | мм | Штангенциркуль
B |  | 0.1 | 0 | мм | Штангенциркуль
C | 60 | 0.1 | -0.1 | мм | Штангенциркуль
D |  | 0.1 | -0.1 | мм | Штангенциркуль
E | 12.7 | 0 | -0.07 | +/- | Штангенциркуль
F | 50.6 | 0.05 | -0.05 | +/- | Штангенциркуль
G | 62 | 0.1 | -0.1 | мм | Штангенциркуль
Слесарь-инструментальщик
[9 empty] | подпись | ФИО

## Воронка
|  |  | ЛИСТ ОСМОТРА |  |  | Количество | 22
Воронка
Изготовитель: |  | PCI
Название: |  | XXI-B-28-2-450-19 (Калина 0.45 л.)
Замеры: |  | 0 |  |  |  | Дата: | 0
Код | Размер | + Tol. | - Tol. | Замер | Инструмент для измерения
A | 32 | 0.1 | -0.1 | мм | Штангенциркуль
B | 77.8 | 0 | -0.05 | +/- | Сопряжение с черновой формой
C | 89 | 0.1 | -0.1 | мм | Штангенциркуль
F | 12 | 0.1 | -0.1 | мм | Штангенциркуль
G | 52 | 0.1 | -0.1 | мм | Штангенциркуль
Слесарь-инструментальщик
[9 empty] | подпись | ФИО