## Данные
к серийному формокомплекту XXI-В-28-2-500-27 -
к серийному формокомплекту XXI-В-28-2.1б-500-1/Хорватия/ -
Детали формокомплекта | Количество, шт. | Маркировка деталей | Вес, кг. | Вес полный, кг.
Чистовая форма | 24 | ХXI-КПМ-30-1-500-7 | 32.5 | 780
Поддон чистовой формы | 24 | ХXI-КПМ-30-1-500-7 | 3 | 72
Черновая форма | 28 | ХXI-КПМ-30-1-500-7 | 34.2 | 957.6
Поддон черновой формы | 28 | ХXI-КПМ-30-1-500-7 | 1.3 | 36.4
Горловое кольцо | 60 | ХXI-КПМ-30-1-500-7 | 1.29 | 77.4
Центрирующее кольцо | 60 | ХXI-КПМ-30-1-500-7 | 0.3 | 18
Плунжер | 50 | ХXI-КПМ-30-1-500-7 | 0.5 | 25
Втулка плунжера | 20 | ХXI-КПМ-30-1-500-7 | 0.4 | 8
Плунжер для исп. | 20 |  |  | 0
Воронка | 22 | ХXI-КПМ-30-1-500-7 | 1.7 | 37.4
Плита охлаждения | 7 | ХXI-КПМ-30-1-500-7 | 3 | 21
Дутьевая головка | 21 |  |  | 0
Дутьевая головка | 18 | ХXI-КПМ-30-1-500-7 | 1.5 | 27
Трубка дутьевой головки | 24
Форомокомплект бутылки "Евроторг, 0.5 л." в том числе

## Акт
Утверждаю
Зам. директора
ООО "Стеклозавод "Ведатранзит"
И.М. Александрович
Акт осмотра формокомплекта
Участок ремота форм | [5 empty] | 2021-01-15
Комиссия созданная приказом №72 от 20.09.2019 г. в составе:
- | председатель: |  | начальник производства |  |  |  | Я.В. Карчмит
- | члены: |  | начальник производственного участка |  |  |  | Д.Е. Серков
|  |  | начальник участка ремонта форм |  |  |  | А.Д. Гавриленко
составила настоящий акт в том, что по указанному ниже формокомплекту | [6 empty] | 2021-01-15
проведено обследование его реального физического износа и состояния имеющихся в наличии
деталей:
Форомокомплект бутылки "Евроторг, 0.5 л." в том числе
1 | Чистовая форма |  |  | к серийному формокомплекту XXI-В-28-2-500-27 - |  |  |  | 24 | шт.
2 | Поддон чистовой формы |  |  | к серийному формокомплекту XXI-В-28-2-500-27 - |  |  |  | 24 | шт.
3 | Черновая форма |  |  | к серийному формокомплекту XXI-В-28-2-500-27 - |  |  |  | 28 | шт.
4 | Поддон черновой формы |  |  | к серийному формокомплекту XXI-В-28-2-500-27 - |  |  |  | 28 | шт.
5 | Горловое кольцо |  |  | к серийному формокомплекту XXI-В-28-2-500-27 - |  |  |  | 60 | шт.
6 | Центрирующее кольцо |  |  | к серийному формокомплекту XXI-В-28-2-500-27 - |  |  |  | 60 | шт.
7 | Плунжер |  |  | к серийному формокомплекту XXI-В-28-2-500-27 - |  |  |  | 50 | шт.
8 | Втулка плунжера |  |  | к серийному формокомплекту XXI-В-28-2-500-27 - |  |  |  | 20 | шт.
9 | Трубка дутьевой головки |  |  | к серийному формокомплекту XXI-В-28-2-500-27 - |  |  |  | 24 | шт.
10 | Воронка |  |  | к серийному формокомплекту XXI-В-28-2-500-27 - |  |  |  | 22 | шт.
11 | Плита охлаждения |  |  | к серийному формокомплекту XXI-В-28-2-500-27 - |  |  |  | 7 | шт.
12 | Дутьевая головка |  |  | к серийному формокомплекту XXI-В-28-2-500-27 - |  |  |  | 21 | шт.
Заключение: при осмотре деталей формокомплекта и изучении их параметров, комиссия пришла к выводу, что данный формокомплект, к дальнейшей эксплуатации не пригоден, подлежит списанию и оприходованию в виде лома чугунного.
|  | Начальник производства |  |  |  |  | Я.В. Карчмит
|  | Начальник производственного |  |  |  |  | Д.Е. Серков
участка
|  | Начальник участка ремонта форм |  |  |  |  | А.Д. Гавриленко