## Паспорт
Формокомплект бутылки "Ведьма 0.5 л." тип ХХI-В-28-2.1-500-4 (владелец ООО "Аква Эволюшн" дог. №25/04 от 25.04.2014)
Дата поставки 26.09.19 (c остаточным ресурсом 100 %)
№ п/п | Наименование деталей | Маркировка | Кол-во по ТТН, шт | Фактическое количество деталей по акту приемки, шт. | Кол-во непригодных, шт. | Фактически пригодных деталей, шт. | Остаточный ресурс детали, % | Кол-во, шт | Марки-ровка | Кол-во брака, шт | Остаток, шт
1 | Чистовые формы | ХХI-В-28-2.1-500-4 | 22 | 22 |  | 22
2 | Чистовые поддоны | ХХI-В-28-2.1-500-4 | 22 | 22 |  | 22
3 | Черновая форма | ХХI-В-28-2.1-500-4 | 26 | 26 |  | 26
4 | Черновые поддоны | ХХI-В-28-2.1-500-4 | 26 | 26 |  | 26
5 | Воронка | ХХI-В-28-2.1-500-4 | 18 | 18 |  | 18
6 | Втулка плунжера | ХХI-В-28-2.1-500-4 | 20 | 20 |  | 20
7 | Горловое кольцо | ХХI-В-28-2.1-500-4 | 50 | 50 |  | 50
8 | Дутьевая головка | ХХI-В-28-2.1-500-4 | 18 | 18 |  | 18
9 | Плита охлаждения | ХХI-В-28-2.1-500-4 | 8 | 8 |  | 8
10 | Плунжер | ХХI-В-28-2.1-500-4 | 40 | 40 |  | 40
11 | Пресс-кольцо | ХХI-В-28-2.1-500-4 | 50 | 50 |  | 50
12 | Хватки |  |  |  |  | 0
Процесс эксплуатации формокомплекта
Начальный ресурс формо-комплекта, шт. | Дата установки формо-комплекта | Дата снятия формо-комплекта | Дата текущего контроля | Количество выпущеной продукции, шт. | Количество капель, прошедших через формы, шт. | Выработка формо-комплекта в ,% | Остаточный ресурс формо-комплекта, шт. | Остаточный ресурс формо-комплекта, %. | Вес, гр. (ном. 380 гр.)
15400000 | 2019-10-17 | 2019-10-20 | 2019-10-21 | 497004 | 650324 | 4.223% | 14749676 | 95.78%
| 2020-01-10 | 2020-01-13 | 2020-01-27 | 574080 | 651933 | 4.233% | 14097743 | 91.54% | 367
| 2020-05-04 | 2020-05-06 | 2020-05-21 | 419640 | 481020 | 3.124% | 13616723 | 88.42% | 364
Итого: |  |  |  | 1490724 | 1783277 | 11.58% | 13616723 | 88.42%
Остаточный ресурс формокомплекта
шт |  | % | сутки
13616723 |  | 88.42% | 110.5253 | Начальник УРФ А.Д. Гавриленко

## Данные
Изделие |  |  |  |  | Если данные на другом листе отображаются формулой
XXI-В-28-2.1-500-4 (Ведьма) |  |  |  |  | Текстовый формат ячейки?
Поменяйте формат ячейки на Общий через Ctrl+1, потом F2, Enter.
Изготовитель формокомплекта
PCI
Номер контракта
Дата контракта |  |  | Дата приемки | Состав комиссии
|  |  | 2019-10-03 | начальник производства |  | Я.В. Карчмит
|  |  |  | начальник производственного участка |  | Д.Е. Серков
Детали формокомплекта | Количество, шт. | Маркировка деталей |  | начальник участка ремонта форм |  | А.Д. Гавриленко
Чистовая форма | 22 | ХХI-В-28-2.1-500-4
Чистовой поддон | 22 | ХХI-В-28-2.1-500-4
Черновая форма | 26 | ХХI-В-28-2.1-500-4
Черновой поддон | 26 | ХХI-В-28-2.1-500-4
Горловое кольцо | 50 | ХХI-В-28-2.1-500-4
Направляющее кольцо | 50 | ХХI-В-28-2.1-500-4
Плунжер | 40 | ХХI-В-28-2.1-500-4
Втулка плунжера | 20 | ХХI-В-28-2.1-500-4
Хватки | нет
Воронка | 18 | ХХI-В-28-2.1-500-4
Плита охлаждения | 8 | ХХI-В-28-2.1-500-4
Охладитель плунжера | -
Дутьевая головка | 18 | ХХI-В-28-2.1-500-4
Трубка дутьевой головки | 18
Принадлежность деталей формокомплекта
(к серийному формокомплекту ХХI-В-28-2.1-500-4 Ведьма)

## Акт приемки
Утверждаю
Зам. дирекотора по ПиТ
ООО "Стеклозавод "Ведатранзит"
И.М. Александрович
[5 empty] | « » | 20 г.
Акт
приемки формокомплекта для производства бутылки:
XXI-В-28-2.1-500-4 (Ведьма)
Участок ремота форм | [5 empty] | 2019-10-03
Комиссия созданная приказом №72 от 20.09.2019 г. в составе:
- | председатель: |  | начальник производства |  |  |  | Я.В. Карчмит
- | члены: |  | начальник производственного участка |  |  |  | Д.Е. Серков
|  |  | начальник участка ремонта форм |  |  |  | А.Д. Гавриленко
составила настоящий акт в том, что указанный формокомплект прибывший | [6 empty] | 2019-10-03
имеет в наличии следующие детали:
№ п.п. | Наименование детали |  |  | Маркировка | Кол-во, шт. | Примечания
1 | Чистовая форма |  |  | ХХI-В-28-2.1-500-4 | 22
(к серийному формокомплекту ХХI-В-28-2.1-500-4 Ведьма)
2 | Поддон (к серийному формокомплекту ХХI-В-28-2.1-500-4 Ведьма) |  |  | ХХI-В-28-2.1-500-4 | 22
3 | Черновая форма (к серийному формокомплекту ХХI-В-28-2.1-500-4 Ведьма) |  |  | ХХI-В-28-2.1-500-4 | 26
4 | Пресс головка (к серийному формокомплекту ХХI-В-28-2.1-500-4 Ведьма) |  |  | ХХI-В-28-2.1-500-4 | 26
5 | Горловое кольцо (к серийному формокомплекту ХХI-В-28-2.1-500-4 Ведьма) |  |  | ХХI-В-28-2.1-500-4 | 50
6 | Направляющее кольцо (к серийному формокомплекту ХХI-В-28-2.1-500-4 Ведьма) |  |  | ХХI-В-28-2.1-500-4 | 50
7 | Плунжер (к серийному формокомплекту ХХI-В-28-2.1-500-4 Ведьма) |  |  | ХХI-В-28-2.1-500-4 | 40
8 | Втулка плунжера (к серийному формокомплекту ХХI-В-28-2.1-500-4 Ведьма) |  |  | ХХI-В-28-2.1-500-4 | 20
9 | Воронка (к серийному формокомплекту ХХI-В-28-2.1-500-4 Ведьма) |  |  | ХХI-В-28-2.1-500-4 | 18
10 | Дутьевая головка (к серийному формокомплекту ХХI-В-28-2.1-500-4 Ведьма) |  |  | ХХI-В-28-2.1-500-4 | 18
11 | Трубка дутьевой головки (к серийному формокомплекту ХХI-В-28-2.1-500-4 Ведьма) |  |  |  | 18
12 | Плита охлаждения (к серийному формокомплекту ХХI-В-28-2.1-500-4 Ведьма) |  |  | ХХI-В-28-2.1-500-4 | 8
Заключение: при осмотре деталей формокомплекта выявилось:
| 1. | Формокомплект соответствует требованиям КД и готов к эксплуатации.
Я.В. Карчмит
Д.Е. Серков
А.Д. Гавриленко

## Чист. форма
|  |  | ЛИСТ ОСМОТРА |  |  | Количество | 22
Чистовая форма
Изготовитель: |  | PCI
Название: |  | XXI-В-28-2.1-500-4 (Ведьма)
Замеры: |  | 0 |  |  |  | Дата: | 0
Код | Размер | + Tol. | - Tol. | Замер | Инструмент для измерения
A | 289.8 | 0.08 | -0.07 | мм | Штангенциркуль
B | 152 | 0.1 | -0.1 | мм | Штангенциркуль
C | 32.8 | 0.05 | -0.05 | мм | Штангенциркуль
D | 5 | 0.1 | 0 | +/- | Штангенциркуль
E | 10 | 0.1 | 0 | +/- | Штангенциркуль
H | 157 | 0.1 | -0.1 | мм | Штангенциркуль
I | 256.3 | 0.05 | -0.05 | мм | Штангенциркуль
K | 138 | 0.05 | -0.05 | мм | Штангенциркуль
M | 86.25 | 0.05 | 0 | +/- | Сопряжение с поддоном, визуально
N | 25.2 | 0.02 | -0.02 | мм | Штангенциркуль
P | 58,1 / 88,9 | 0.05 | -0.05 | мм | Штангенциркуль
R | 0.2 | 0.02 | -0.02 | мм | Щуп, лекальная линейка
S | 0.2 | 0.02 | -0.02 | мм | Щуп, лекальная линейка
Наличие вакуумных отверстий |  |  |  | +/- | Визуально
Наличие антиротационной проточки |  |  |  | +/- | Визуально
Наличие гравировки |  |  |  | +/- | Визуально

## Чист. поддон
0 |  |  | ЛИСТ ОСМОТРА |  |  | Количество | 22
Чистовой поддон
Изготовитель: |  | PCI
Название: |  | XXI-В-28-2.1-500-4 (Ведьма)
Замеры: |  | 0 |  |  |  | Дата: | 0
Код | Размер | + Tol. | - Tol. | Замер | Инструмент для измерения
A | 87,15 / 55,35 | 0.05 | 0 | +/- | Сопряжение с формой, визуально
F | 25.5 | 0.1 | 0 | мм | Штангенциркуль
G | 20 | 0.1 | -0.1 | мм | Штангенциркуль
I | 50.5 | 0.1 | -0.1 | мм | Штангенциркуль
Полная высота 57,5 мм |  |  |  |  | Штангенрейсмус
Наличие гравировки |  |  |  | +/- | Визуально

## Черн. форма
|  |  | ЛИСТ ОСМОТРА |  |  | Количество | 26
Черновая форма
Изготовитель: |  | PCI
Название: |  | XXI-В-28-2.1-500-4 (Ведьма)
Замеры: |  | 0 |  |  |  | Дата: | 0
Код | Размер | + Tol. | - Tol. | Замер | Инструмент для измерения
A | 270.65 | 0.05 | -0.05 | мм | Штангенциркуль
D | 5 | 0.1 | 0 | +/- | Штангенциркуль
E | 10 | 0.1 | 0 | +/- | Штангенциркуль
G | 157 | 0.1 | -0.1 | мм | Штангенциркуль
I | 243.7 | 0.05 | -0.05 | мм | Штангенциркуль
K | 136.2 | 0.05 | -0.05 | мм | Штангенциркуль
L | 75.4 | 0.03 | 0 | +/- | Штангенциркуль
M | 24.7 | 0.05 | 0 | мм | Штангенциркуль
N | 60 | 0.05 | 0 | мм | Штангенциркуль
O | 77.88 | 0.02 | -0.02 | +/- | Сопряжение с поддоном, визуально
P | 0.2 | 0.02 | -0.02 | мм | Щуп, лекальная линейка

## Черн. поддон
|  |  | ЛИСТ ОСМОТРА |  |  | Количество | 26
Черновой поддон
Изготовитель: |  | PCI
Название: |  | XXI-В-28-2.1-500-4 (Ведьма)
Замеры: |  | 0 |  |  |  | Дата: | 0
Код | Размер | + Tol. | - Tol. | Замер | Инструмент для измерения
ØB | 36,93 / 59,93 | 0.05 | 0 | +/- | Сопряжение с формой, визуально
C | 3 | 0.05 | -0.05 | мм | Штангенциркуль
D | 60 | 0.1 | -0.1 | мм | Штангенциркуль
ØE | 50 | 0 | -0.1 | мм | Штангенциркуль
ØF | 62 | 0 | -0.1 | мм | Штангенциркуль
G | 12.7 | 0 | -0.07 | +/- | Штангенциркуль

## Горл. кольцо
|  |  | ЛИСТ ОСМОТРА |  |  | Количество | 50
Горловое кольцо
Изготовитель: |  | PCI
Название: |  | XXI-В-28-2.1-500-4 (Ведьма)
Замеры: |  | 0 |  |  |  | Дата: | 0
Код | Размер | + Tol. | - Tol. | Замер | Инструмент для измерения
A | 75.4 | 0.01 | -0.01 | +/- | Штангенциркуль
B | 25 | 0.05 | 0 | мм | Штангенциркуль
C | 24.95 | 0.05 | 0 | мм | Штангенциркуль
D | 38.1 | 0.03 | 0 | +/- | Штангенциркуль
E | 45.3 | 0.03 | 0 | +/- | Штангенциркуль
F | 3.1 | 0.04 | 0.01 | мм | Штангенциркуль
H | 50.8 | 0.1 | 0 | мм | Штангенциркуль
J | 23.6 | 0.05 | -0.05 | мм | Штангенциркуль
K | 9.52 | 0.03 | 0 | +/- | Штангенциркуль
P | 27.15 | 0.05 | -0.05 | мм | Штангенциркуль
Q | 21.4 | 0.05 | -0.05 | мм | Штангенциркуль
Сопряжение с черновой формой |  |  |  | +/- | Сопряжение с формой, визуально

## Финиш. кольцо
|  |  | ЛИСТ ОСМОТРА |  |  | Количество | 50
Направляющее кольцо
Изготовитель: |  | PCI
Название: |  | XXI-В-28-2.1-500-4 (Ведьма)
Замеры: |  | 0 |  |  |  | Дата: | 0
Код | Размер | + Tol. | - Tol. | Замер | Инструмент для измерения
B | 24.8 | 0.05 | 0 | +/- | Сопряжение с горл. кольцом, визуально
C | 20.7 | 0.02 | 0 | мм | Штангенциркуль
D | 28.6 | 0 | -0.03 | +/- | Штангенциркуль
E | 62 | 0.1 | -0.1 | мм | Штангенциркуль
H | 12.9 | 0 | -0.03 | мм | Штангенциркуль
I | 9.5 | 0 | -0.02 | мм | Штангенциркуль
Сопряжение с горловым кольцом |  |  |  | +/- | Визуально

## Плунжер
|  |  | ЛИСТ ОСМОТРА |  |  | Количество | 40
Плунжер
Изготовитель: |  | PCI
Название: |  | XXI-В-28-2.1-500-4 (Ведьма)
Замеры: |  | 0 |  |  |  | Дата: | 0
Код | Размер | + Tol. | - Tol. | Замер | Инструмент для измерения
A | 70.32 | 0.05 | -0.05 | мм | Штангенциркуль
B | 20.6 | 0.02 | 0 | мм | Штангенциркуль
C | 45.2 | 0 | -0.1 | мм | Штангенциркуль
D | 37 | 0 | -0.1 | мм | Штангенциркуль
E | 28.5 | 0 | -0.1 | мм | Штангенциркуль
F | 9.5 | 0.02 | -0.05 | мм | Штангенциркуль
G | 23.8 | 0 | -0.05 | мм | Штангенциркуль
H | 30.67 | 0.05 | 0 | +/- | Сопряжение: втулка+финишное
I | 28.5 | 0 | -0.03 | мм | Штангенциркуль

## Втулка
|  |  | ЛИСТ ОСМОТРА |  |  | Количество | 20
Втулка плунжера
Изготовитель: |  | PCI
Название: |  | XXI-В-28-2.1-500-4 (Ведьма)
Замеры: |  | 0 |  |  |  | Дата: | 0
Код | Размер | + Tol. | - Tol. | Замер | Инструмент для измерения
A | 58.6 | 0 | -0.2 | мм | Штангенциркуль
B | 45.2 | 0.03 | -0.03 | мм | Штангенциркуль
C | 28.6 | 0 | -0.03 | +/- | Штангенциркуль
D | 45.3 | 0.05 | -0.05 | +/- | Штангенциркуль
E | 70 | 0.1 | -0.1 | мм | Штангенциркуль
F | 9.1 | 0.05 | -0.05 | мм | Штангенциркуль
H | 46 | 0.05 | -0.05 | мм | Штангенциркуль
I | 57.9 | 0.05 | -0.05 | мм | Штангенциркуль
Сопряжение: плунжер+г/к+ф/к |  |  |  | +/- | Визуально

## Дут. головка
|  |  | ЛИСТ ОСМОТРА |  |  | Количество | 18
Дутьевая головка
Изготовитель: |  | PCI
Название: |  | XXI-В-28-2.1-500-4 (Ведьма)
Замеры: |  | 0 |  |  |  | Дата: | 0
Код | Размер | + Tol. | - Tol. | Замер | Инструмент для измерения
A | 42 | 0.1 | -0.1 | мм | Штангенциркуль
B | 22 | 0.1 | 0 | мм | Штангенциркуль
C | 60 | 0.1 | -0.1 | мм | Штангенциркуль
D | 65 | 0.1 | -0.1 | мм | Штангенциркуль
E | 12.7 | 0 | -0.07 | +/- | Штангенциркуль
F | 50.6 | 0.05 | -0.05 | +/- | Штангенциркуль
G | 62 | 0.1 | -0.1 | мм | Штангенциркуль

## Воронка
|  |  | ЛИСТ ОСМОТРА |  |  | Количество | 18
Воронка
Изготовитель: |  | PCI
Название: |  | XXI-В-28-2.1-500-4 (Ведьма)
Замеры: |  | 0 |  |  |  | Дата: | 0
Код | Размер | + Tol. | - Tol. | Замер | Инструмент для измерения
A | 48 / 32 | 0.1 | -0.1 | мм | Штангенциркуль
B | 77.8 | 0 | -0.05 | +/- | Сопряжение с черновой формой
C | 89 | 0.1 | -0.1 | мм | Штангенциркуль
F | 12 | 0.1 | -0.1 | мм | Штангенциркуль
G | 52 | 0.1 | -0.1 | мм | Штангенциркуль