## Данные
Изделие | [5 empty] | Если данные на другом листе отображаются формулой
XXI-КПМ-26-4-500-10 (ICE CUBE) | [5 empty] | Текстовый формат ячейки?
Поменяйте формат ячейки на Общий через Ctrl+1, потом F2, Enter.
Изготовитель формокомплекта
PCI
Накладная
1779727 от 16 ноября 2019
Дата контракта |  |  | Дата приемки |  | Состав комиссии
|  |  | 2019-11-16 |  | начальник производства |  | Я.В. Карчмит
[5 empty] | начальник производственного участка |  | Д.Е. Серков
Детали формокомплекта | Количество, шт. | Маркировка деталей | Вес, кг. | Вес полный, кг. | начальник участка ремонта форм |  | А.Д. Гавриленко
Чистовая форма | 2 | XXI-КПМ-26-4-500-10 | 32.5 | 65
Чистовой поддон | 2 | XXI-КПМ-26-4-500-10 | 3 | 6
Черновая форма | 2 | XXI-КПМ-26-4-500-10 | 34.2 | 68.4
Черновой поддон | 2 | XXI-КПМ-26-4-500-10 | 1.3 | 2.6
Горловое кольцо | 3 | XXI-КПМ-26-4-500-10 | 1.29 | 3.87
Направляющее кольцо | 3 | XXI-КПМ-26-4-500-10 | 0.3 | 0.9
Плунжер | 3 | XXI-КПМ-26-4-500-10 | 0.5 | 1.5
Втулка плунжера | 2 | XXI-КПМ-26-4-500-10 | 0.4 | 0.8
Хватки |  |  |  | 0
Воронка | 2 | XXI-КПМ-26-4-500-10 | 1.7 | 3.4
Плита охлаждения | 1 | XXI-КПМ-26-4-500-10 | 3 | 3
Охладитель плунжера |  |  |  | 0
Дутьевая головка | 2 | XXI-КПМ-26-4-500-10 | 1.5 | 3
Трубка дутьевой головки | 2
|  |  |  | 158.47 | 2400 | 2241.53
Принадлежность деталей формокомплекта
(к серийному формокомплекту XXI-КПМ-26-4-500-10 (ICE CUBE))

## Паспорт
| Формокомплект бутылки |  | XXI-КПМ-26-4-500-10 (ICE CUBE)
(владелец ООО "Завод Бульбаш" дог. безвозм. польз. №0910 от 09.10.2019)
Дата поставки 21.01.2020 (c остаточным ресурсом 100 %)
|  | Накладная № | 1779727 от 16 ноября 2019
№ п/п | Наименование деталей | Маркировка | Кол-во по ТТН, шт | Фактическое количество деталей по акту приемки, шт. | Кол-во непригодных, шт. | Фактически пригодных деталей, шт. | Остаточный ресурс детали, %
1 | Чистовая форма | XXI-КПМ-26-4-500-10 | 2 | 24 |  | 24
2 | Чистовой поддон | XXI-КПМ-26-4-500-10 | 2 | 24 |  | 24
3 | Черновая форма | XXI-КПМ-26-4-500-10 | 2 | 32 |  | 32
4 | Черновой поддон | XXI-КПМ-26-4-500-10 | 2 | 32 |  | 32
5 | Горловое кольцо | XXI-КПМ-26-4-500-10 | 3 | 130 |  | 130
6 | Направляющее кольцо | XXI-КПМ-26-4-500-10 | 3 | 130 |  | 130
7 | Плунжер | XXI-КПМ-26-4-500-10 | 3 | 60 |  | 60
8 | Втулка плунжера | XXI-КПМ-26-4-500-10 | 2 | 18 |  | 18
9 | Хватки | 0 | 0 | 24 |  | 24
10 | Воронка | XXI-КПМ-26-4-500-10 | 2 | 20 |  | 20
11 | Плита охлаждения | XXI-КПМ-26-4-500-10 | 1 | 8 |  | 8
12 | Дутьевая головка | XXI-КПМ-26-4-500-10 | 2 | 18 |  | 18
Процесс эксплуатации формокомплекта
Начальный ресурс формо-комплекта, шт. | Дата установки формо-комплекта | Дата снятия формо-комплекта | Дата текущего контроля | Количество выпущеной продукции, шт. | Количество капель, прошедших через формы, шт. | Выработка формо-комплекта в ,% | Остаточный ресурс формо-комплекта, шт. | Остаточный ресурс формо-комплекта, %. | Вес, гр. (ном. 400 гр.)
1400000 | 2019-10-21 | 2019-10-27 | 2019-10-31 | 948096 | 1031915 | 73.71% | 368085 | 26.29%
[6 empty] | 0% | 368085 | 26.29%
Итого: |  |  |  | 948096 | 1031915 | 73.71% | 368085 | 26.29%
Остаточный ресурс формокомплекта
шт |  | % | сутки
368085 |  | 26.29% | 32.86473 | Начальник УРФ А.Д. Гавриленко

## Акт приемки
Утверждаю
Зам. дирекотора по ПиТ
ООО "Стеклозавод "Ведатранзит"
И.М. Александрович
[5 empty] | « » |  | 20 г.
Акт
приемки тестового формокомплекта для производства бутылки:
XXI-КПМ-26-4-500-10 (ICE CUBE)
Участок ремота форм | [5 empty] | 2019-11-16
Комиссия созданная приказом №72 от 20.09.2019 г. в составе:
- | председатель: |  | начальник производства |  |  |  | Я.В. Карчмит
- | члены: |  | начальник производственного участка |  |  |  | Д.Е. Серков
|  |  | начальник участка ремонта форм |  |  |  | А.Д. Гавриленко
составила настоящий акт в том, что указанный формокомплект прибывший | [6 empty] | 2019-11-16
имеет в наличии следующие детали:
№ п.п. | Наименование детали |  |  | Маркировка | Кол-во, шт. | Примечания
1 | Чистовая форма |  |  | XXI-КПМ-26-4-500-10 | 2 | Не соответствует объем формы, слишком вогнута гравировка "Лед", нет четкого радиуса под колпачек.
(к серийному формокомплекту XXI-КПМ-26-4-500-10 (ICE CUBE))
2 | Поддон |  |  | XXI-КПМ-26-4-500-10 | 2
(к серийному формокомплекту XXI-КПМ-26-4-500-10 (ICE CUBE))
3 | Черновая форма |  |  | XXI-КПМ-26-4-500-10 | 2 | Профиль черновой формы не соответствут согласованным чертежам
(к серийному формокомплекту XXI-КПМ-26-4-500-10 (ICE CUBE))
4 | Пресс головка |  |  | XXI-КПМ-26-4-500-10 | 2
(к серийному формокомплекту XXI-КПМ-26-4-500-10 (ICE CUBE))
5 | Горловое кольцо |  |  | XXI-КПМ-26-4-500-10 | 3
(к серийному формокомплекту XXI-КПМ-26-4-500-10 (ICE CUBE))
6 | Направляющее кольцо |  |  | XXI-КПМ-26-4-500-10 | 3
(к серийному формокомплекту XXI-КПМ-26-4-500-10 (ICE CUBE))
7 | Плунжер |  |  | XXI-КПМ-26-4-500-10 | 3
(к серийному формокомплекту XXI-КПМ-26-4-500-10 (ICE CUBE))
8 | Втулка плунжера |  |  | XXI-КПМ-26-4-500-10 | 2
(к серийному формокомплекту XXI-КПМ-26-4-500-10 (ICE CUBE))
9 | Воронка |  |  | XXI-КПМ-26-4-500-10 | 2
(к серийному формокомплекту XXI-КПМ-26-4-500-10 (ICE CUBE))
10 | Дутьевая головка |  |  | XXI-КПМ-26-4-500-10 | 2
(к серийному формокомплекту XXI-КПМ-26-4-500-10 (ICE CUBE))
11 | Трубка дутьевой головки |  |  | 0 | 2
(к серийному формокомплекту XXI-КПМ-26-4-500-10 (ICE CUBE))
12 | Плита охлаждения |  |  | XXI-КПМ-26-4-500-10 | 1
(к серийному формокомплекту XXI-КПМ-26-4-500-10 (ICE CUBE))
Заключение: при осмотре деталей формокомплекта выявилось:
| 1. | Чистовые формы и поддоны не соответствуют КД и требуют доработки.
| 2. | Черновые формы не соответствуют КД и требуют доработки.
Я.В. Карчмит
Д.Е. Серков
А.Д. Гавриленко

## Чист. форма
|  |  | ЛИСТ ОСМОТРА |  |  | Количество | 2
Чистовая форма
Изготовитель: |  | PCI
Название: |  | XXI-КПМ-26-4-500-10 (ICE CUBE)
Замеры: |  | 1779727 от 16 ноября 2019 |  |  |  | Дата: | 0
Код | Размер | + Tol. | - Tol. | Замер | Инструмент для измерения
A |  | 0.08 | -0.07 | мм | Штангенциркуль
B |  | 0.1 | -0.1 | мм | Штангенциркуль
C |  | 0.05 | -0.05 | мм | Штангенциркуль
D | 5 | 0.1 | 0 | +/- | Штангенциркуль
E | 10 | 0.1 | 0 | +/- | Штангенциркуль
H |  | 0.1 | -0.1 | мм | Штангенциркуль
I |  | 0.05 | -0.05 | мм | Штангенциркуль
K |  | 0.05 | -0.05 | мм | Штангенциркуль
M |  | 0.05 | 0 | +/- | Сопряжение с поддоном, визуально
N |  | 0.02 | -0.02 | мм | Штангенциркуль
P |  | 0.05 | -0.05 | мм | Штангенциркуль
R |  | 0.02 | -0.02 | мм | Щуп, лекальная линейка
S |  | 0.02 | -0.02 | мм | Щуп, лекальная линейка
Наличие вакуумных отверстий |  |  |  | +/- | Визуально
Наличие гравировки |  |  |  | +/- | Визуально
Слесарь-инструментальщик
[8 empty] | подпись | ФИО

## Чист. поддон
0 |  |  | ЛИСТ ОСМОТРА |  |  | Количество | 2
Чистовой поддон
Изготовитель: |  | PCI
Название: |  | XXI-КПМ-26-4-500-10 (ICE CUBE)
Замеры: |  | 1779727 от 16 ноября 2019 |  |  |  | Дата: | 0
Код | Размер | + Tol. | - Tol. | Замер | Инструмент для измерения
A |  | 0.05 | 0 | +/- | Сопряжение с формой, визуально
F | 25.5 | 0.1 | 0 | мм | Штангенциркуль
G |  | 0.1 | -0.1 | мм | Штангенциркуль
I |  | 0.1 | -0.1 | мм | Штангенциркуль
Совпадение отверстий с плитой охлаждения |  |  |  | +/- | Визуально
Полная высота |  |  |  |  | Штангенрейсмус
Наличие гравировки |  |  |  | +/- | Визуально
Слесарь-инструментальщик
[9 empty] | подпись | ФИО

## Черн. форма
|  |  | ЛИСТ ОСМОТРА |  |  | Количество | 2
Черновая форма
Изготовитель: |  | PCI
Название: |  | XXI-КПМ-26-4-500-10 (ICE CUBE)
Замеры: |  | 1779727 от 16 ноября 2019 |  |  |  | Дата: | 0
Код | Размер | + Tol. | - Tol. | Замер | Инструмент для измерения
A |  | 0.05 | -0.05 | мм | Штангенциркуль
D | 5 | 0.1 | 0 | +/- | Штангенциркуль
E | 10 | 0.1 | 0 | +/- | Штангенциркуль
G |  | 0.1 | -0.1 | мм | Штангенциркуль
I |  | 0.05 | -0.05 | мм | Штангенциркуль
K | 136.2 | 0.05 | -0.05 | мм | Штангенциркуль
L | 75.4 | 0.03 | 0 | +/- | Штангенциркуль
M |  | 0.05 | 0 | мм | Штангенциркуль
N |  | 0.05 | 0 | мм | Штангенциркуль
O |  | 0.02 | -0.02 | +/- | Сопряжение с поддоном, визуально
P | 0.2 | 0.02 | -0.02 | мм | Щуп, лекальная линейка
Слесарь-инструментальщик
[9 empty] | подпись | ФИО

## Черн. поддон
|  |  | ЛИСТ ОСМОТРА |  |  | Количество | 2
Черновой поддон
Изготовитель: |  | PCI
Название: |  | XXI-КПМ-26-4-500-10 (ICE CUBE)
Замеры: |  | 1779727 от 16 ноября 2019 |  |  |  | Дата: | 0
Код | Размер | + Tol. | - Tol. | Замер | Инструмент для измерения
ØB |  | 0.05 | 0 | +/- | Сопряжение с формой, визуально
C |  | 0.05 | -0.05 | мм | Штангенциркуль
D | 57 | 0.1 | -0.1 | мм | Штангенциркуль
ØE | 50 | 0 | -0.1 | мм | Штангенциркуль
ØF | 62 | 0 | -0.1 | мм | Штангенциркуль
G | 12.7 | 0 | -0.07 | +/- | Штангенциркуль
Слесарь-инструментальщик
[9 empty] | подпись | ФИО

## Горл. кольцо
|  |  | ЛИСТ ОСМОТРА |  |  | Количество | 3
Горловое кольцо
Изготовитель: |  | PCI
Название: |  | XXI-КПМ-26-4-500-10 (ICE CUBE)
Замеры: |  | 1779727 от 16 ноября 2019 |  |  |  | Дата: | 0
Код | Размер | + Tol. | - Tol. | Замер | Инструмент для измерения
A | 75.4 | 0.01 | -0.01 | +/- | Штангенциркуль
B |  | 0.05 | 0 | мм | Штангенциркуль
C |  | 0.05 | 0 | мм | Штангенциркуль
D | 38.1 | 0.03 | 0 | +/- | Сопряжение с пресс-кольцом
E | 45.3 | 0.03 | 0 | +/- | Сопряжение с втулкой плунжера
F |  | 0.04 | 0.01 | мм | Штангенциркуль
H |  | 0.1 | 0 | мм | Штангенциркуль
J |  | 0.05 | -0.05 | мм | Штангенциркуль
K | 9.52 | 0.03 | 0 | +/- | Сопряжение с пресс-кольцом
P |  | 0.05 | -0.05 | мм | Штангенциркуль
Сопряжение с черновой формой |  |  |  | +/- | Сопряжение с формой, визуально
Слесарь-инструментальщик
[9 empty] | подпись | ФИО

## Финиш. кольцо
|  |  | ЛИСТ ОСМОТРА |  |  | Количество | 3
Направляющее кольцо
Изготовитель: |  | PCI
Название: |  | XXI-КПМ-26-4-500-10 (ICE CUBE)
Замеры: |  | 1779727 от 16 ноября 2019 |  |  |  | Дата: | 0
Код | Размер | + Tol. | - Tol. | Замер | Инструмент для измерения
B |  | 0.05 | 0 | +/- | Сопряжение с горл. кольцом, визуально
C |  | 0.02 | 0 | мм | Штангенциркуль
D | 28.6 | 0 | -0.03 | +/- | Сопряжение с плунжером
E | 62 | 0.1 | -0.1 | мм | Штангенциркуль
H |  | 0 | -0.03 | мм | Штангенциркуль
I | 9.5 | 0 | -0.02 | мм | Штангенциркуль
Сопряжение с горловым кольцом |  |  |  | +/- | Визуально
Слесарь-инструментальщик
[9 empty] | подпись | ФИО

## Плунжер
|  |  | ЛИСТ ОСМОТРА |  |  | Количество | 3
Плунжер
Изготовитель: |  | PCI
Название: |  | XXI-КПМ-26-4-500-10 (ICE CUBE)
Замеры: |  | 1779727 от 16 ноября 2019 |  |  |  | Дата: | 0
Код | Размер | + Tol. | - Tol. | Замер | Инструмент для измерения
A |  | 0.05 | -0.05 | мм | Штангенциркуль
B |  | 0.02 | 0 | мм | Штангенциркуль
C | 45.2 | 0 | -0.1 | мм | Штангенциркуль
D | 37 | 0 | -0.1 | мм | Штангенциркуль
E | 28.5 | 0 | -0.1 | мм | Штангенциркуль
F | 9.5 | 0.02 | -0.05 | мм | Штангенциркуль
G | 23.8 | 0 | -0.05 | мм | Штангенциркуль
H |  | 0.05 | 0 | +/- | Сопряжение: втулка+финишное
I | 28.5 | 0 | -0.03 | мм | Штангенциркуль
Слесарь-инструментальщик
[9 empty] | подпись | ФИО

## Втулка
|  |  | ЛИСТ ОСМОТРА |  |  | Количество | 2
Втулка плунжера
Изготовитель: |  | PCI
Название: |  | XXI-КПМ-26-4-500-10 (ICE CUBE)
Замеры: |  | 1779727 от 16 ноября 2019 |  |  |  | Дата: | 0
Код | Размер | + Tol. | - Tol. | Замер | Инструмент для измерения
A | 58.6 | 0 | -0.2 | мм | Штангенциркуль
B | 45.2 | 0.03 | -0.03 | мм | Штангенциркуль
C | 28.6 | 0 | -0.03 | +/- | Штангенциркуль
D | 45.3 | 0.05 | -0.05 | +/- | Штангенциркуль
E | 70 | 0.1 | -0.1 | мм | Штангенциркуль
F | 9.1 | 0.05 | -0.05 | мм | Штангенциркуль
H | 46 | 0.05 | -0.05 | мм | Штангенциркуль
I | 57.9 | 0.05 | -0.05 | мм | Штангенциркуль
Сопряжение: плунжер+г/к+ф/к |  |  |  | +/- | Визуально
Слесарь-инструментальщик
[9 empty] | подпись | ФИО

## Дут. головка
|  |  | ЛИСТ ОСМОТРА |  |  | Количество | 2
Дутьевая головка
Изготовитель: |  | PCI
Название: |  | XXI-КПМ-26-4-500-10 (ICE CUBE)
Замеры: |  | 1779727 от 16 ноября 2019 |  |  |  | Дата: | 0
Код | Размер | + Tol. | - Tol. | Замер | Инструмент для измерения
A |  | 0.1 | -0.1 | мм | Штангенциркуль
B |  | 0.1 | 0 | мм | Штангенциркуль
C | 60 | 0.1 | -0.1 | мм | Штангенциркуль
D |  | 0.1 | -0.1 | мм | Штангенциркуль
E | 12.7 | 0 | -0.07 | +/- | Штангенциркуль
F | 50.6 | 0.05 | -0.05 | +/- | Штангенциркуль
G | 62 | 0.1 | -0.1 | мм | Штангенциркуль
Слесарь-инструментальщик
[9 empty] | подпись | ФИО

## Воронка
|  |  | ЛИСТ ОСМОТРА |  |  | Количество | 2
Воронка
Изготовитель: |  | PCI
Название: |  | XXI-КПМ-26-4-500-10 (ICE CUBE)
Замеры: |  | 1779727 от 16 ноября 2019 |  |  |  | Дата: | 0
Код | Размер | + Tol. | - Tol. | Замер | Инструмент для измерения
A |  | 0.1 | -0.1 | мм | Штангенциркуль
B |  | 0 | -0.05 | +/- | Сопряжение с черновой формой
C |  | 0.1 | -0.1 | мм | Штангенциркуль
F | 12 | 0.1 | -0.1 | мм | Штангенциркуль
G |  | 0.1 | -0.1 | мм | Штангенциркуль
Слесарь-инструментальщик
[9 empty] | подпись | ФИО