## Лист1
Формокомплект бутылки «Сваяк 0,7» тип XXI-КПМ-30-1-700 (владелец ООО "ВЕДАТРАНЗИТ" Дог. аренды имущества №3 от 23.01.2019 г.)
Дата поставки 14.01.19 (c остаточным ресурсом 77 %)
№Поз | Наименование деталей | Маркировка | Кол-во по ТТН, шт | Фактическое количество деталей по акту приемки, шт. | Кол-во непригодных, шт. | Фактически пригодных деталей, шт | Остаточный ресурс детали, % | Кол-во, шт | Марки-ровка | Кол-во брака, шт | Остаток, шт
1 | Чистовые формы | SVAYAK 700 |  | 20 |  | 20
2 | Чистовые поддоны | SVAYAK 700 |  | 20 |  | 20
3 | Черновая форма | SVAYAK 700 |  | 26 | 8 | 18
4 | Черновые поддоны | SVAYAK 700 |  | 26 |  | 26
5 | Воронка | SVAYAK 700 |  | 18 |  | 18
6 | Втулка плунжера | SVAYAK 700 |  | 20 |  | 20
7 | Горловое кольцо | SVAYAK 700 |  | 50 | 2 | 48
8 | Дутьевая головка | SVAYAK 700 |  | 21 |  | 21
9 | Плита охлаждения | SVAYAK 700 |  | 8 |  | 8
10 | Плунжер | SVAYAK 700 |  | 40 | 10 | 30
11 | Пресс-кольцо | SVAYAK 700 |  | 50 | 2 | 48
12 | Хватки
Процесс эксплуатации формокомплекта
Начальный ресурс формо-комплекта, шт. | Дата установки формо-комплекта | Дата снятия формо-комплекта | Дата текущего контроля | Количество выпущеной продукции, шт. | Количество капель, прошедших через формы, шт. | Выработка формо-комплекта в ,% | Остаточный ресурс формо-комплекта, шт. | Остаточный ресурс формо-комплекта, %. | Вес, гр. (ном. 590 гр.)
14000000 |  |  |  |  | 3220000 | 23% | 10780000 | 77%
| 2019-02-11 | 2019-02-18 | 2019-02-20 | 701100 | 831246 | 5.937% | 9948754 | 71.06%
| 2019-03-25 | 2019-04-04 | 2019-04-05 | 952470 | 1170925 | 8.364% | 8777829 | 62.7%
| 2019-05-06 | 2019-05-15 | 2019-05-16 | 1075590 | 1228791 | 8.777% | 7549038 | 53.92%
| 2019-08-01 | 2019-08-04 | 2019-09-03 | 413910 | 481049 | 3.436% | 7067989 | 50.49%
| 2019-09-16 | 2019-09-19 | 2019-09-27 | 442890 | 496706 | 3.548% | 6571283 | 46.94%
| 2019-12-03 | 2019-12-06 | 2019-12-17 | 463410 | 505094 | 3.608% | 6066189 | 43.33%
| 2020-01-14 | 2020-01-19 | 2020-01-27 | 718200 | 759246 | 5.423% | 5306943 | 37.91% | 587
| 2020-02-13 | 2020-02-20 | 2020-02-24 | 966150 | 1017198 | 7.266% | 4289745 | 30.64% | 587
Итого: |  |  |  | 5733720 | 9710255 | 69.36% | 4289745 | 30.64%
Остаточный ресурс формокомплекта
шт |  | % | сутки
4289745 |  | 30.64% | 38.30129 | Начальник УРФ А.Д. Гавриленко