## Лист1
Формокомплект бутылки «Кристалл 0,7» тип XXI-B-28-2.1в-700 (владелец ООО "ВЕДАТРАНЗИТ" дог. №25/04 от 25.04.2014)
Дата поставки 30.01.19 (c остаточным ресурсом 87 %)
№Поз | Наименование деталей | Маркировка | Кол-во по ТТН, шт | Фактическое количество деталей по акту приемки, шт. | Кол-во непригодных, шт | Фактически пригодных деталей, шт | Остаточный ресурс детали, % | Кол-во, шт | Марки-ровка | Кол-во брака, шт | Остаток, шт
1 | Чистовые формы | XXI-B-28-2.1б-700 |  | 24 |  | 24
2 | Чистовые поддоны | XXI-B-28-2.1б-700 |  | 24 |  | 24
3 | Черновая форма | XXI-B-28-2.1б-700 |  | 32 |  | 32
4 | Черновые поддоны | XXI-B-28-2.1б-700 |  | 32 |  | 32
5 | Воронка | XXI-B-28-2.1б-700 |  | 20 |  | 20
6 | Втулка плунжера | XXI-B-28-2.1б-700 |  | 24 |  | 24
7 | Горловое кольцо | XXI-B-28-2.1б-700 |  | 57 |  | 57
8 | Дутьевая головка | XXI-B-28-2.1б-700 |  | 21 |  | 21
9 | Плита охлаждения | XXI-B-28-2.1б-700 |  | 8 |  | 8
10 | Плунжер | XXI-B-28-2.1б-700 |  | 50 | 7 | 43
11 | Пресс-кольцо | XXI-B-28-2.1б-700 |  | 60 |  | 60
Процесс эксплуатации формокомплекта
Начальный ресурс формо-комплекта, шт. | Дата установки формо-комплекта | Дата снятия формо-комплекта | Дата текущего контроля | Количество выпущеной продукции, шт. | Количество капель, прошедших через формы, шт. | Выработка формо-комплекта в ,% | Остаточный ресурс формо-комплекта, шт. | Остаточный ресурс формо-комплекта, %.
16800000 |  |  |  |  | 2180000 | 12.98% | 14620000 | 87.02%
| 2019-02-18 | 2019-02-22 | 2019-02-24 | 476718 | 517528 | 3.081% | 14102472 | 83.94%
| 2019-04-24 | 2019-04-30 | 2019-05-01 | 935262 | 1003724 | 5.975% | 13098748 | 77.97%
| 2019-05-01 | 2019-05-03 | 2019-05-10 | 279600 | 300497 | 1.789% | 12798251 | 76.18%
| 2019-06-11 | 2019-06-16 | 2019-06-20 | 759114 | 812056 | 4.834% | 11986195 | 71.35%
| 2019-07-14 | 2019-07-24 |  | 1430154 | 1522793 | 9.064% | 10463402 | 62.28%
| 2019-09-12 | 2019-09-17 | 2019-09-19 | 767502 | 825840 | 4.916% | 9637562 | 57.37%
Итого: |  |  |  | 4648350 | 7162438 | 42.63% | 9637562 | 57.37%
Остаточный ресурс формокомплекта
шт |  | % | сутки
9637562 |  | 57.37% | 71.70805 |  |  | Начальник УРФ Е.А. Козинов